## L1 통합(C1-C4)
구분(C1) | 제품기능(C2) | 요구사항(C3) | 고장영향(C4)
YP | Wafer 청정도(파티클 수)가 공정 기준을 충족하여 공정 중 오염 없는 환경을 제공한다 | PR 두께 규격(PR Thickness Spec, μm) | Particle 오염으로 인한 제품 특성 이상
YP | UBM·PR·Etch 공정특성이 규격을 충족하여 Bump 형성 안정성을 확보한다 | UBM 두께 규격(UBM Thickness Spec, Å) | Wafer 표면 결함 미검출로 인한 후공정 유출
YP | Au Bump 제품특성(높이·순도·외관)이 자사 공정 수율 기준을 충족하는 Wafer를 제공한다 | CD 규격(Critical Dimension Spec, μm) | Lot 혼입으로 인한 Wafer 수율 손실
YP | Au Bump 제품특성(높이·순도·외관)이 자사 공정 수율 기준을 충족하는 Wafer를 제공한다 | PR 잔사 허용 기준(PR Residue Acceptance Criteria) | 전기적 Open/Short
YP | Au Bump 제품특성(높이·순도·외관)이 자사 공정 수율 기준을 충족하는 Wafer를 제공한다 | Seed 잔류물 허용 기준(Seed Residue Acceptance Criteria) | Bump Lift-off
YP | Au Bump 제품특성(높이·순도·외관)이 자사 공정 수율 기준을 충족하는 Wafer를 제공한다 | Au Bump 높이 규격(Bump Height Spec, μm) | PR 두께 Spec Out으로 인한 패턴 불량
YP | Au Bump 제품특성(높이·순도·외관)이 자사 공정 수율 기준을 충족하는 Wafer를 제공한다 | Au Bump 외관 결함 기준(Visual Defect Acceptance Criteria) | Bump간 Bridge
YP | Au Bump 제품특성(높이·순도·외관)이 자사 공정 수율 기준을 충족하는 Wafer를 제공한다 | 파티클 수 허용 기준(Max Particle Count, ea) | CD Spec Out으로 인한 Bump 형성 불량
YP | Au Bump 제품특성(높이·순도·외관)이 자사 공정 수율 기준을 충족하는 Wafer를 제공한다 | 파티클 수 허용 기준(Max Particle Count, ea) | PR Scum 잔류로 인한 Au Bump 형성 불량
YP | Au Bump 제품특성(높이·순도·외관)이 자사 공정 수율 기준을 충족하는 Wafer를 제공한다 | 파티클 수 허용 기준(Max Particle Count, ea) | Bump Height Spec Out으로 인한 제품 특성 이상
YP | Au Bump 제품특성(높이·순도·외관)이 자사 공정 수율 기준을 충족하는 Wafer를 제공한다 | 파티클 수 허용 기준(Max Particle Count, ea) | Plating 균일도 Spec Out으로 인한 Bump 특성 이상
SP | 고객 기능 안정성을 위한 Au 순도 및 IMC 두께 기준을 충족한다 | IMC 두께 고객 규격(IMC Thickness Spec, μm) | IMC 과성장에 의한 접합부 열화
SP | 고객 납품 기준(높이·외관·포장)을 충족하는 Wafer를 제공한다 | 포장 기준 적합성(Packaging Compliance) | Particle 오염 불량 유출로 인한 고객 기능 이상
SP | 고객 납품 기준(높이·외관·포장)을 충족하는 Wafer를 제공한다 | Au 순도 고객 규격(Au Purity Spec, %) | 라벨 불일치로 인한 Lot 혼입 불량 유출
SP | 고객 납품 기준(높이·외관·포장)을 충족하는 Wafer를 제공한다 | Au Bump 높이 고객 출하 규격(Customer Bump Height Spec, μm) | 외관 결함 불량 유출(고객 Outgoing Defect)
SP | 고객 납품 기준(높이·외관·포장)을 충족하는 Wafer를 제공한다 | Au Bump 외관 고객 기준(Customer Visual Defect Criteria) | 고객 Packing 기준 부적합으로 인한 납품 Reject
SP | 고객 납품 기준(높이·외관·포장)을 충족하는 Wafer를 제공한다 | 고객 납품 파티클 기준(Customer Particle Criteria, ea) | IMC 두께 Spec Out으로 인한 접합부 신뢰성 저하
USER | 최종 사용자 전기적·기계적 신뢰성 기준을 충족하는 Au Bump를 제공한다 | Au Bump 전기적 신뢰성 기준(Electrical Reliability Spec) | 고객 라인 정지, 클레임
USER | RoHS 등 환경·안전 규제 기준을 준수하는 제품을 제공한다 | ESD 민감도 기준(ESD Sensitivity Class) | 고객 신뢰도 하락
USER | RoHS 등 환경·안전 규제 기준을 준수하는 제품을 제공한다 | RoHS 유해물질 기준 적합성(RoHS Compliance) | RoHS 부적합으로 인한 리콜·법적 조치

## L2 통합(A1-A6)
A1.공정번호 | A2.공정명 | A3.공정기능 | A4.제품특성 | 특별특성 | A5.고장형태 | A6.검출관리
01 | 작업환경 | 클린룸 환경을 온습도·청정도 기준으로 제어하여 파티클 오염 없는 작업 환경을 확보한다 | 파티클 수 |  | 파티클 초과 | D:Particle Counter 파티클 측정, 매 근무조 실시
10 | IQA(수입검사) | IQA(입고검사)를 통해 입고 Wafer의 표면 상태 및 Lot 정보를 검증한다 | Wafer 두께(Wafer Thickness, μm) |  | 두께 규격 이탈 | D:두께 측정기 전수 측정, 버니어 캘리퍼스 교차 검증
10 | IQA(수입검사) | IQA(입고검사)를 통해 입고 Wafer의 표면 상태 및 Lot 정보를 검증한다 | Wafer TTV(Total Thickness Variation, μm) |  | TTV 규격 초과 | D:두께 측정기 전수 측정, 버니어 캘리퍼스 교차 검증
20 | Sorter | Sorter 장비를 이용하여 Wafer를 공정 카세트에 정렬·투입한다 | OCR ID 인식 정확도 |  | OCR ID 오인식 또는 Lot 혼입(ID Mismatch/Lot Mix) | D:OCR Reader 자동 인식 확인, Sorter 장비 정렬 센서 검증
20 | Sorter | Sorter 장비를 이용하여 Wafer를 공정 카세트에 정렬·투입한다 | Wafer 정렬 정확도 |  | Wafer 정렬 불량 | D:OCR Reader 자동 인식 확인, Sorter 장비 정렬 센서 검증
30 | Scrubber | Scrubber 장비로 Wafer 표면을 세정하여 파티클 및 이물을 제거한다 | 파티클 잔류수(Particle Count, ea) |  | Wafer 표면 이물 잔류(Particle 오염) | D:Particle Counter 세정 후 파티클 측정, 매 Lot
40 | UBM Sputter | Sputter 장비로 Wafer 표면에 Ti/Cu UBM 박막을 증착하여 Bump 접합층을 형성한다 | UBM 두께(UBM Thickness, Å) |  | UBM 두께 부족(Thickness Under Spec) | D:4-Point Probe 두께 측정, SEM 단면 분석(샘플링)
40 | UBM Sputter | Sputter 장비로 Wafer 표면에 Ti/Cu UBM 박막을 증착하여 Bump 접합층을 형성한다 | 막질 균일도(Film Uniformity, %) |  | 막질 불균일(Film Non-uniformity) | D:4-Point Probe 두께 측정, SEM 단면 분석(샘플링)
50 | Scrubber2 | UBM Sputter 후 Wafer 표면을 세정하여 파티클 및 이물을 제거한다 | 파티클 잔류수(Particle Count, ea) |  | Wafer 표면 이물 잔류(Particle 오염) | D:Particle Counter 세정 후 파티클 측정, 매 Lot
60 | PR Coating | Coater 장비로 Wafer 표면에 Photo Resist를 균일하게 도포한다 | PR 두께(PR Thickness, μm) |  | PR 두께 불균일(PR Thickness Non-uniformity) | D:α-step/Ellipsometer PR 두께 측정, 매 Lot
70 | Exposure | Stepper/Scanner로 Mask 패턴을 Wafer에 노광하여 Bump 개구부 패턴을 형성한다 | CD(Critical Dimension, μm) |  | CD 규격 이탈(CD Out of Spec) | D:CD-SEM CD 측정, 매 Lot 샘플링
80 | Develop | Developer로 노광된 PR을 현상하여 Bump 형성용 Opening을 정확하게 형성한다 | Opening 정확도(Opening Accuracy, μm) |  | Under/Over develop(Opening 불량) | D:SEM Opening 치수 측정, 매 Lot 샘플링
90 | Descum | Descum 장비로 O₂ Plasma 처리하여 PR 개구부 내 잔류 Scum을 완전 제거한다 | PR 잔사 수(Scum Count, ea) |  | PR Scum 잔류(Descum 불완전) | D:SEM Scum 유무 확인, 매 Lot 샘플링
100 | Au Plating | Au Plating Tank에서 전기도금으로 Wafer Bump 높이 및 순도 기준을 충족하는 Au Bump를 형성한다 | Au Bump 높이(Bump Height, μm) | ★ | Au Bump 높이 편차(Height Variation) | D:높이 측정기 전수 높이 측정, XRF 순도 분석(샘플링)
100 | Au Plating | Au Plating Tank에서 전기도금으로 Wafer Bump 높이 및 순도 기준을 충족하는 Au Bump를 형성한다 | Au 순도(Au Purity, %) |  | Au 순도 저하(Purity Degradation) | D:높이 측정기 전수 높이 측정, XRF 순도 분석(샘플링)
110 | PR Strip | Strip 장비로 도금 후 잔류 PR을 완전히 제거하여 Bump 형성 영역을 노출한다 | PR 잔사(Strip Residue, ea) |  | PR 잔사 잔류(Strip 불완전) | D:SEM PR 잔사 확인, 매 Lot 샘플링
120 | Au Etch | Au Etchant를 이용하여 Bump 외부 Au Seed Layer를 선택적으로 식각·제거한다 | 에칭 잔류물(Etch Residue, ea) |  | 에칭 부족/과다(Under/Over Etch) | D:SEM 에칭 잔류물 확인, 매 Lot 샘플링
130 | TiW Etch | TiW Etchant를 이용하여 Bump 외부 TiW Seed Layer를 선택적으로 식각·제거한다 | Seed 잔류물(Seed Residue, ea) |  | TiW Etch 후 잔류 Film 이상(Under/Over etch) | D:SEM Seed 잔류물 확인, 매 Lot 샘플링
140 | Anneal | Anneal 장비로 열처리하여 Au Bump와 Al PAD 간 IMC 두께를 적정 수준으로 형성한다 | IMC 두께(IMC Thickness, μm) |  | IMC 과성장(IMC Overgrowth) | D:TEM/SEM IMC 두께 분석, 매 Lot 샘플링
150 | Final Inspection | AVI 장비 및 높이 측정기로 최종 Bump 외관 및 높이 기준 적합성을 검사한다 | Bump 외관 결함(Visual Defect, ea) | ★ | Bump 외관 불량(Visual Defect) | D:AVI 장비 전수 외관검사, 높이 측정기 전수 높이 측정
150 | Final Inspection | AVI 장비 및 높이 측정기로 최종 Bump 외관 및 높이 기준 적합성을 검사한다 | Bump 높이(Bump Height, μm) | ★ | Bump 높이 규격 이탈(Height Out of Spec) | D:AVI 장비 전수 외관검사, 높이 측정기 전수 높이 측정
160 | Clean | Clean 장비로 Wafer 표면의 잔류 이물을 세정하여 출하 전 청정도를 확보한다 | 파티클 잔류수(Particle Count, ea) |  | Wafer 표면 이물 잔류(Particle 오염) | D:Particle Counter 세정 후 파티클 측정, 매 Lot
170 | Scrubber3 | Scrubber3 장비로 최종 Wafer 표면 파티클을 제거하여 출하 청정도를 확보한다 | 파티클 잔류수(Particle Count, ea) |  | Wafer 표면 이물 잔류(Particle 오염) | D:Particle Counter 파티클 측정, 출하 전 매 Lot
180 | Sorter3 | Sorter3 장비로 Wafer를 출하 카세트에 정확히 정렬·이송한다 | Wafer 정렬 정확도 |  | Wafer 정렬 불량 | D:Sorter3 정렬 센서 자동 확인, 매 Wafer
190 | AVI | AVI 장비로 Wafer 전면 외관 결함을 자동 검사하여 불량을 검출한다 | Defect 수(Defect Count, ea) |  | AVI 검사 불량 미검출(Visual Defect Escape) | D:AVI 장비 전수 자동 외관검사, 매 Wafer
200 | OGI/Packing | 포장 장비 및 절차에 따라 Wafer를 고객 기준에 맞게 포장하여 출하 준비를 완료한다 | 포장 상태(Packaging Condition) |  | 포장 불량(Packaging Defect) | D:포장 외관 전수 육안검사, 포장재 진공도 검사

## L3 통합(B1-B5)
공정번호 | 4M | 작업요소(B1) | 요소기능(B2) | 공정특성(B3) | 특별특성 | 고장원인(B4) | 예방관리(B5)
01 | MN | 클린룸 담당자 | 클린룸 담당자가 온습도·파티클 기준을 점검하여 환경 적합성을 판정한다 | 작업 숙련도 |  | 작업 숙련도 부족 | P:클린룸 작업자 교육 및 인증, 작업표준서 게시
01 | MC | 항온항습기 | 항온항습기가 클린룸 온습도를 지속 제어하여 기준값을 유지한다 | 온도(Temperature, ℃) |  | 설비 가동률 저하 | P:항온항습기 정기 PM 및 교정, 온습도 실시간 모니터링
01 | MC | 항온항습기 | 항온항습기가 클린룸 온습도를 지속 제어하여 기준값을 유지한다 | 습도(Humidity, %RH) |  | 습도(Humidity, %RH) 부적합 | P:항온항습기 정기 PM 및 교정, 온습도 실시간 모니터링
01 | IM | HEPA 필터 소모품 | HEPA 필터가 유입 공기를 여과하여 청정 공기를 공급한다 | 자재 규격 기준(Material Spec) |  | HEPA 필터 성능 저하 | P:HEPA 필터 정기 교체 주기 관리, 차압 모니터링
01 | EN | 클린룸 | 클린룸이 외부 오염을 차단하여 청정 작업 환경을 제공한다 | 청정도 등급(ISO Class) |  | 온습도 제어 이탈 | P:FFU 풍속 정기 측정 및 PM, 이상 시 알람 인터록
01 | EN | 클린룸 | FFU가 청정 공기를 순환·공급하여 클린룸 청정도를 유지한다 | 풍속(Air Velocity, m/s) |  | 풍속 저하 | P:FFU 풍속 정기 측정 및 PM, 이상 시 알람 인터록
01 | EN | FFU(Fan Filter Unit) | 클린룸이 외부 오염을 차단하여 청정 작업 환경을 제공한다 | 청정도 등급(ISO Class) |  | 온습도 제어 이탈 | P:FFU 풍속 정기 측정 및 PM, 이상 시 알람 인터록
01 | EN | FFU(Fan Filter Unit) | FFU가 청정 공기를 순환·공급하여 클린룸 청정도를 유지한다 | 풍속(Air Velocity, m/s) |  | 풍속 저하 | P:FFU 풍속 정기 측정 및 PM, 이상 시 알람 인터록
10 | MN | IQA 검사원 | IQA 검사원이 입고 Wafer 외관 및 Lot 정보를 확인하여 합부를 판정한다 | 검사 숙련도 |  | 판정 기준 오적용 | P:검사원 인증 교육, 판정 기준서 최신화 및 게시
10 | MC | 두께 측정기 | 두께 측정기가 Wafer 두께를 측정하여 규격 적합 데이터를 제공한다 | 측정 정밀도(Accuracy, μm) |  | 측정 오차 | P:두께 측정기 정기 교정(MSA), PM 일정 관리
10 | MC | 두께 측정기 | HIGH POWER SCOPE가 Wafer를 Auto Loading하여 외관 검사를 수행한다 | 광학 해상도(Optical Resolution, μm) |  | 광학 해상도(Optical Resolution, μm) 부적합 | P:두께 측정기 정기 교정(MSA), PM 일정 관리
10 | MC | HIGH POWER SCOPE | 두께 측정기가 Wafer 두께를 측정하여 규격 적합 데이터를 제공한다 | 측정 정밀도(Accuracy, μm) |  | 측정 오차 | P:두께 측정기 정기 교정(MSA), PM 일정 관리
10 | MC | HIGH POWER SCOPE | HIGH POWER SCOPE가 Wafer를 Auto Loading하여 외관 검사를 수행한다 | 광학 해상도(Optical Resolution, μm) |  | 광학 해상도(Optical Resolution, μm) 부적합 | P:두께 측정기 정기 교정(MSA), PM 일정 관리
10 | IM | 입고 Wafer | 입고 Wafer가 공정 투입의 원재료로서 품질 기준 적합 여부를 결정한다 | 표면 결함 밀도(Defect Density) |  | 자재 품질 부적합 | P:입고 Wafer 성적서 검토, 공급업체 SQC 모니터링
10 | EN | 검사실 | 검사실이 조도·청정도를 유지하여 정확한 외관 검사 환경을 제공한다 | 청정도 등급(ISO Class) / 온습도(Temp·Humidity) |  | 환경 조건 이탈 | P:검사실 청정도 및 조도 정기 점검
20 | MN | Sorter 작업자 | Sorter 작업자가 카세트 장착 및 공정 조건을 설정하여 정렬 작업을 수행한다 | 작업 숙련도 |  | 작업 숙련도 부족 | P:Sorter 작업 표준 교육, 인증 후 투입
20 | MC | Sorter 장비 | Sorter 장비가 Wafer를 자동으로 정렬·이송하여 카세트에 적재한다 | 정렬 반복 정밀도(Repeatability, μm) |  | 정렬 센서 오작동 | P:Sorter 장비 정기 PM, 정렬 센서 교정
20 | MC | Sorter 장비 | OCR Reader가 Wafer ID를 자동 인식하여 Lot 추적성을 제공한다 | 인식 정확도(Recognition Rate, %) |  | OCR 인식 오류 | P:OCR Reader 정기 교정, 인식률 일일 확인
20 | MC | OCR Reader | Sorter 장비가 Wafer를 자동으로 정렬·이송하여 카세트에 적재한다 | 정렬 반복 정밀도(Repeatability, μm) |  | 정렬 센서 오작동 | P:Sorter 장비 정기 PM, 정렬 센서 교정
20 | MC | OCR Reader | OCR Reader가 Wafer ID를 자동 인식하여 Lot 추적성을 제공한다 | 인식 정확도(Recognition Rate, %) |  | OCR 인식 오류 | P:OCR Reader 정기 교정, 인식률 일일 확인
20 | IM | Wafer Cassette | Wafer Cassette가 Wafer를 안전하게 수납하여 이송을 지원한다 | 자재 규격 기준(Material Spec) |  | 자재 품질 부적합 | P:Wafer Cassette 이상 유무 입고 검사
20 | EN | Sorter 작업영역 | Sorter 작업영역이 ESD·파티클 환경을 유지하여 Wafer 오염을 방지한다 | 청정도 등급(ISO Class) / 온습도(Temp·Humidity) |  | 환경 조건 이탈 | P:Sorter 작업영역 ESD 매트·손목 스트랩 점검
30 | MN | Scrubber 작업자 | Scrubber 작업자가 세정 조건을 설정하고 공정을 감시하여 세정 품질을 확보한다 | 작업 숙련도 |  | 작업 숙련도 부족 | P:Scrubber 작업 표준 교육, 인증 후 투입
30 | MC | Scrubber 장비 | Scrubber 장비가 DI Water를 분사하여 Wafer 표면 파티클을 제거한다 | 분사 압력(Spray Pressure, kPa) |  | 노즐 막힘 | P:Scrubber 장비 정기 PM, 노즐 주기 점검
30 | IM | DI Water | DI Water가 Wafer 표면을 세정하여 이물을 제거한다 | 비저항(Resistivity, MΩ·cm) |  | DI Water 비저항 저하 | P:DI Water 비저항 일일 측정, 기준 미달 시 교체
30 | EN | Scrubber 작업영역 | Scrubber 작업영역이 재오염 방지 환경을 유지하여 세정 효과를 보장한다 | 청정도 등급(ISO Class) / 온습도(Temp·Humidity) |  | 환경 조건 이탈 | P:Scrubber 작업영역 청정도 정기 모니터링
40 | MN | Sputter 작업자 | Sputter 작업자가 Recipe를 설정하고 공정 조건을 감시하여 증착 품질을 확보한다 | 작업 숙련도 |  | 작업 숙련도 부족 | P:Sputter Recipe 승인제도, 작업 표준 교육
40 | MC | Sputter 장비 | Sputter 장비가 Ti/Cu를 증착하여 Wafer 표면에 UBM층을 형성한다 | DC Power(kW) |  | Power 변동 | P:Sputter 장비 정기 PM, Power 실시간 모니터링
40 | MC | Sputter 장비 | DC Power Supply가 안정적인 전력을 공급하여 Sputter 출력을 유지한다 | 증착 속도(Deposition Rate, Å/s) |  | 전압 변동 | P:DC Power Supply 전압 안정도 정기 교정
40 | MC | Sputter 장비 | DC Power Supply가 안정적인 전력을 공급하여 Sputter 출력을 유지한다 | RF Etch Amount(Å) | ◇ | RF Etch Amount 규격 이탈 | P:Au 증착 두께 인라인 모니터링, 정기 PM
40 | MC | Sputter 장비 | DC Power Supply가 안정적인 전력을 공급하여 Sputter 출력을 유지한다 | TiW Thickness(Å) | ◇ | TiW 증착 두께 편차 | P:Au 증착 두께 인라인 모니터링, 정기 PM
40 | MC | Sputter 장비 | DC Power Supply가 안정적인 전력을 공급하여 Sputter 출력을 유지한다 | Au Thickness(Å) | ◇ | Au 증착 두께 편차 | P:Au 증착 두께 인라인 모니터링, 정기 PM
40 | MC | Sputter 장비 | DC Power Supply가 안정적인 전력을 공급하여 Sputter 출력을 유지한다 | 전압 안정도(Voltage Stability, V) |  | 전압 안정도(Voltage Stability, V) 부적합 | P:Au 증착 두께 인라인 모니터링, 정기 PM
40 | MC | DC Power Supply | Sputter 장비가 Ti/Cu를 증착하여 Wafer 표면에 UBM층을 형성한다 | DC Power(kW) |  | Power 변동 | P:Sputter 장비 정기 PM, Power 실시간 모니터링
40 | MC | DC Power Supply | DC Power Supply가 안정적인 전력을 공급하여 Sputter 출력을 유지한다 | 증착 속도(Deposition Rate, Å/s) |  | 전압 변동 | P:DC Power Supply 전압 안정도 정기 교정
40 | MC | DC Power Supply | DC Power Supply가 안정적인 전력을 공급하여 Sputter 출력을 유지한다 | RF Etch Amount(Å) | ◇ | RF Etch Amount 규격 이탈 | P:Au 증착 두께 인라인 모니터링, 정기 PM
40 | MC | DC Power Supply | DC Power Supply가 안정적인 전력을 공급하여 Sputter 출력을 유지한다 | TiW Thickness(Å) | ◇ | TiW 증착 두께 편차 | P:Au 증착 두께 인라인 모니터링, 정기 PM
40 | MC | DC Power Supply | DC Power Supply가 안정적인 전력을 공급하여 Sputter 출력을 유지한다 | Au Thickness(Å) | ◇ | Au 증착 두께 편차 | P:Au 증착 두께 인라인 모니터링, 정기 PM
40 | MC | DC Power Supply | DC Power Supply가 안정적인 전력을 공급하여 Sputter 출력을 유지한다 | 전압 안정도(Voltage Stability, V) |  | 전압 안정도(Voltage Stability, V) 부적합 | P:Au 증착 두께 인라인 모니터링, 정기 PM
40 | IM | Ti Target | Ti Target이 스퍼터링 소재를 공급하여 Ti 박막 형성을 지원한다 | Target 두께 잔량(Remaining Thickness, mm) |  | Target 소진 | P:Ti Target 잔량 자동 모니터링, 소진 임박 알람 P:Cu Target 잔량 자동 모니터링, 소진 임박 알람
40 | IM | Ti Target | Cu Target이 스퍼터링 소재를 공급하여 Cu 박막 형성을 지원한다 | Target 두께 잔량(Remaining Thickness, mm) |  | Target 소진 | P:Ti Target 잔량 자동 모니터링, 소진 임박 알람 P:Cu Target 잔량 자동 모니터링, 소진 임박 알람
40 | IM | Cu Target | Ti Target이 스퍼터링 소재를 공급하여 Ti 박막 형성을 지원한다 | Target 두께 잔량(Remaining Thickness, mm) |  | Target 소진 | P:Ti Target 잔량 자동 모니터링, 소진 임박 알람 P:Cu Target 잔량 자동 모니터링, 소진 임박 알람
40 | IM | Cu Target | Cu Target이 스퍼터링 소재를 공급하여 Cu 박막 형성을 지원한다 | Target 두께 잔량(Remaining Thickness, mm) |  | Target 소진 | P:Ti Target 잔량 자동 모니터링, 소진 임박 알람 P:Cu Target 잔량 자동 모니터링, 소진 임박 알람
40 | EN | 진공 챔버 | 진공 챔버가 고진공 환경을 유지하여 Sputter 공정 순도를 보장한다 | 진공도(Base Pressure, Pa) |  | 진공 누설 | P:진공 챔버 기밀 점검, 진공도 실시간 인터록
50 | MN | Scrubber2 작업자 | Scrubber2 작업자가 세정 조건을 설정하고 공정 완료를 확인한다 | 작업 숙련도 |  | 작업 숙련도 부족 | P:Scrubber2 작업 표준 교육, 인증 후 투입
50 | MC | Scrubber 장비 | Scrubber 장비가 DI Water를 분사하여 Sputter 후 파티클을 제거한다 | 분사 압력(Spray Pressure, kPa) |  | 노즐 막힘 | P:Scrubber 장비 정기 PM, 노즐 주기 점검
50 | IM | DI Water | DI Water가 Wafer 표면을 세정하여 이물을 제거한다 | 비저항(Resistivity, MΩ·cm) |  | DI Water 비저항 저하 | P:DI Water 비저항 일일 측정, 기준 미달 시 교체
50 | EN | Scrubber2 작업영역 | Scrubber2 작업영역이 재오염 방지 환경을 유지한다 | 청정도 등급(ISO Class) / 온습도(Temp·Humidity) |  | 환경 조건 이탈 | P:Scrubber2 작업영역 청정도 정기 모니터링
60 | MN | Coating 작업자 | Coating 작업자가 Coater Recipe를 설정하고 PR 도포 완료를 확인한다 | 작업 숙련도 |  | 작업 숙련도 부족 | P:Coater Recipe 승인제도, 작업 표준 교육
60 | MC | Coater | Coater가 Wafer를 회전시켜 PR을 균일하게 도포한다 | 회전 속도(RPM) |  | RPM 편차 | P:Coater 정기 PM, RPM 교정 및 모니터링
60 | IM | PR(Photo Resist) | PR(Photo Resist)이 감광 재료로서 패턴 형성의 기반을 제공한다 | 점도(Viscosity, cP) |  | PR 열화 | P:PR 보관 온도·유효기간 관리, 입고 검사
60 | EN | Yellow Room | Yellow Room이 UV 차단 환경을 유지하여 PR 노광을 방지한다 | 청정도 등급(ISO Class) / 온습도(Temp·Humidity) |  | 환경 조건 이탈 | P:Yellow Room UV 조도 정기 점검, 기준 초과 시 알람
70 | MN | Exposure 작업자 | Exposure 작업자가 Mask 정렬 및 노광 조건을 설정하여 패턴 전사를 수행한다 | 작업 숙련도 |  | 작업 숙련도 부족 | P:Exposure Recipe 승인제도, Mask 정렬 교육
70 | MC | Stepper/Scanner | Stepper/Scanner가 UV 광원으로 Mask 패턴을 Wafer에 정밀 전사한다 | 노광 에너지(UV Energy, mJ/cm²) |  | 에너지 편차 | P:Stepper/Scanner 광원 에너지 정기 교정, PM
70 | IM | Mask(Reticle) | Mask(Reticle)이 Bump 패턴 정보를 제공하여 CD 형성의 기준이 된다 | CD 정밀도(Reticle CD Accuracy, nm) |  | Mask 결함 | P:Mask 이물·손상 입고 검사, 보관 기준 관리
70 | EN | Exposure 챔버 | Exposure 챔버가 온습도·진동 차단 환경을 유지하여 노광 정밀도를 확보한다 | 청정도 등급(ISO Class) / 온습도(Temp·Humidity) |  | 환경 조건 이탈 | P:Exposure 챔버 온습도·진동 정기 점검
80 | MN | Develop 작업자 | Develop 작업자가 현상 조건을 설정하고 Opening 형성 결과를 확인한다 | 작업 숙련도 |  | 작업 숙련도 부족 | P:Develop Recipe 승인제도, 작업 표준 교육
80 | MC | Developer | Developer가 현상액을 공급하여 노광된 PR을 선택적으로 용해한다 | 현상 시간(Develop Time, sec) |  | 현상 시간 편차 | P:Developer 현상 시간 자동 제어, PM 정기 실시
80 | IM | 현상액(TMAH) | 현상액(TMAH)이 노광 PR을 용해하여 Bump Opening을 형성한다 | TMAH 농도(Concentration, %) |  | 농도 편차 | P:현상액 농도 정기 측정, 기준 이탈 시 교체
80 | EN | Develop 작업영역 | Develop 작업영역이 온도·습도를 유지하여 현상 균일성을 확보한다 | 청정도 등급(ISO Class) / 온습도(Temp·Humidity) |  | 환경 조건 이탈 | P:Develop 작업영역 온도·습도 모니터링
90 | MN | Descum 작업자 | Descum 작업자가 O₂ Plasma 조건을 설정하고 Scum 제거를 확인한다 | 작업 숙련도 |  | 작업 숙련도 부족 | P:Descum Recipe 승인제도, 작업 표준 교육
90 | MC | Descum 장비 | Descum 장비가 O₂ Plasma를 발생시켜 PR 개구부 내 Scum을 제거한다 | O₂ Plasma Power(W) |  | Power 불안정 | P:Descum 장비 Power 안정도 정기 교정, PM
90 | IM | O₂ Gas | O₂ Gas가 Plasma 반응 가스로서 Scum 산화·제거에 기여한다 | Gas 유량(Flow Rate, sccm) |  | Gas 유량 편차 | P:O₂ Gas 유량 자동 제어, 기준 이탈 시 인터록
90 | EN | Descum 챔버 | Descum 챔버가 균일한 Plasma 환경을 제공하여 Scum 제거 균일성을 확보한다 | 청정도 등급(ISO Class) / 온습도(Temp·Humidity) |  | 환경 조건 이탈 | P:Descum 챔버 기밀 및 균일도 정기 점검
100 | MN | Plating 작업자 | Plating 작업자가 전류밀도·도금 시간을 설정하고 Bump 높이를 모니터링한다 | 작업 숙련도 | ★ | 작업 숙련도 부족 | P:도금 Recipe 승인제도, 전류밀도 설정 교육
100 | MC | Au Plating Tank | Au Plating Tank가 도금액을 순환·유지하여 Au Bump 전기도금 환경을 제공한다 | 도금 전류밀도(Current Density, mA/cm²) | ★ | 전류밀도 편차 | P:Au Plating Tank 정기 PM, 전류밀도 실시간 모니터링
100 | MC | Au Plating Tank | 정류기(Rectifier)가 안정적인 직류 전류를 공급하여 도금 전류밀도를 유지한다 | 도금 시간(Plating Time, min) |  | 전류 변동 | P:정류기(Rectifier) 정기 교정, 출력 전류 모니터링
100 | MC | Au Plating Tank | 정류기(Rectifier)가 안정적인 직류 전류를 공급하여 도금 전류밀도를 유지한다 | 도금 균일도(Plating Uniformity, %) |  | 도금 균일도 편차 | P:도금 균일도 SPC 관리, 정기 전류 분포 측정
100 | MC | Au Plating Tank | 정류기(Rectifier)가 안정적인 직류 전류를 공급하여 도금 전류밀도를 유지한다 | 출력 전류(Output Current, A) |  | 출력 전류(Output Current, A) 부적합 | P:도금 균일도 SPC 관리, 정기 전류 분포 측정
100 | MC | 정류기(Rectifier) | Au Plating Tank가 도금액을 순환·유지하여 Au Bump 전기도금 환경을 제공한다 | 도금 전류밀도(Current Density, mA/cm²) | ★ | 전류밀도 편차 | P:Au Plating Tank 정기 PM, 전류밀도 실시간 모니터링
100 | MC | 정류기(Rectifier) | 정류기(Rectifier)가 안정적인 직류 전류를 공급하여 도금 전류밀도를 유지한다 | 도금 시간(Plating Time, min) |  | 전류 변동 | P:정류기(Rectifier) 정기 교정, 출력 전류 모니터링
100 | MC | 정류기(Rectifier) | 정류기(Rectifier)가 안정적인 직류 전류를 공급하여 도금 전류밀도를 유지한다 | 도금 균일도(Plating Uniformity, %) |  | 도금 균일도 편차 | P:도금 균일도 SPC 관리, 정기 전류 분포 측정
100 | MC | 정류기(Rectifier) | 정류기(Rectifier)가 안정적인 직류 전류를 공급하여 도금 전류밀도를 유지한다 | 출력 전류(Output Current, A) |  | 출력 전류(Output Current, A) 부적합 | P:도금 균일도 SPC 관리, 정기 전류 분포 측정
100 | IM | Au 도금액(Au Ion Solution) | Au 도금액(Au Ion Solution)이 Au 이온을 공급하여 Bump 형성 소재를 제공한다 | Au 이온 농도(Au Concentration, g/L) | ★ | 농도 저하 | P:Au 도금액 Au 이온 농도 정기 분석, 기준 이탈 시 보충
100 | EN | Plating 작업영역 | Plating 작업영역이 온도·청정도를 유지하여 도금 품질을 확보한다 | 청정도 등급(ISO Class) / 온습도(Temp·Humidity) | ★ | 환경 조건 이탈 | P:Plating 작업영역 온도·습도 정기 모니터링
110 | MN | Strip 작업자 | Strip 작업자가 Strip 조건을 설정하고 PR 잔사 제거를 확인한다 | 작업 숙련도 |  | 작업 숙련도 부족 | P:Strip Recipe 승인제도, 온도 설정 교육
110 | MC | Strip 장비 | Strip 장비가 용제를 공급·가열하여 잔류 PR을 완전히 제거한다 | Strip 온도(Temperature, ℃) |  | 온도 편차 | P:Strip 장비 온도 교정, 정기 PM
110 | IM | Strip 용제 | Strip 용제가 PR을 용해하여 잔사 없이 제거한다 | 용제 농도(Concentration, %) |  | 자재 품질 부적합 | P:Strip 용제 농도 정기 측정, 기준 이탈 시 교체
110 | EN | Strip 작업영역 | Strip 작업영역이 환기·안전 환경을 유지하여 작업 안전성을 확보한다 | 청정도 등급(ISO Class) / 온습도(Temp·Humidity) |  | 환경 조건 이탈 | P:Strip 작업영역 환기 상태 정기 점검
120 | MN | Au Etch 작업자 | Au Etch 작업자가 식각 조건을 설정하고 잔류물 제거를 확인한다 | 작업 숙련도 |  | 작업 숙련도 부족 | P:Au Etch Recipe 승인제도, 작업 표준 교육
120 | MC | Au Etch 장비 | Au Etch 장비가 Au Etchant를 공급하여 Bump 외부 Au Seed를 선택 식각한다 | 식각 시간(Etch Time, sec) |  | 에칭 시간 편차 | P:Au Etch 장비 식각 시간 자동 제어, 정기 PM
120 | MC | Au Etch 장비 | Au Etch 장비가 Au Etchant를 공급하여 Bump 외부 Au Seed를 선택 식각한다 | Au Etch Rate(Å/min) | ◇ | Au Etch Rate 편차 | P:Au Etch Rate 정기 모니터링, 교정
120 | IM | Au Etchant | Au Etchant가 Au Seed Layer를 선택적으로 식각하여 단락 방지 구조를 형성한다 | Etchant 농도(Concentration, %) |  | 자재 품질 부적합 | P:Au Etchant 농도 정기 측정, 기준 이탈 시 교체
120 | IM | Au Etchant | Au Etchant가 Au Seed Layer를 선택적으로 식각하여 단락 방지 구조를 형성한다 | H₂O₂ Etch Rate(Å/min) | ◇ | H₂O₂ 농도 편차에 의한 Etch Rate 이탈 | P:H₂O₂ 농도 정기 측정, 기준 이탈 시 교체
120 | EN | Etch 작업영역 | Etch 작업영역이 약액 안전 환경을 유지하여 작업 안전성을 확보한다 | 청정도 등급(ISO Class) / 온습도(Temp·Humidity) |  | 환경 조건 이탈 | P:Etch 작업영역 환기 및 약액 안전 정기 점검
130 | MN | TiW Etch 작업자 | TiW Etch 작업자가 식각 조건을 설정하고 Seed 잔류물 제거를 확인한다 | 작업 숙련도 |  | 작업 숙련도 부족 | P:TiW Etch Recipe 승인제도, 작업 표준 교육
130 | MC | TiW Etch 장비 | TiW Etch 장비가 TiW Etchant를 공급하여 Bump 외부 TiW Seed를 선택 식각한다 | 식각 온도(Etch Temperature, ℃) |  | 온도 편차 | P:TiW Etch 장비 온도 교정, 정기 PM
130 | MC | TiW Etch 장비 | TiW Etch 장비가 TiW Etchant를 공급하여 Bump 외부 TiW Seed를 선택 식각한다 | Etch Rate(Å/min) | ◇ | Etch Rate 편차 | P:Etch Rate 정기 모니터링, 교정
130 | IM | TiW Etchant | TiW Etchant가 TiW Seed Layer를 선택적으로 식각하여 절연 구조를 완성한다 | Etchant 농도(Concentration, %) |  | 자재 품질 부적합 | P:TiW Etchant 농도 정기 측정, 기준 이탈 시 교체
130 | EN | TiW Etch 작업영역 | TiW Etch 작업영역이 약액 안전 환경을 유지한다 | 청정도 등급(ISO Class) / 온습도(Temp·Humidity) |  | 환경 조건 이탈 | P:TiW Etch 작업영역 환기 및 약액 안전 정기 점검
140 | MN | Anneal 작업자 | Anneal 작업자가 온도·시간 조건을 설정하고 열처리 완료를 확인한다 | 작업 숙련도 |  | 작업 숙련도 부족 | P:Anneal Recipe 승인제도, 온도·시간 설정 교육
140 | MC | Anneal 장비 | Anneal 장비가 설정 온도로 Wafer를 가열하여 IMC 성장을 제어한다 | 열처리 온도(Anneal Temperature, ℃) |  | 온도 과다/부족 | P:Anneal 장비 온도 교정, 정기 PM
140 | MC | Anneal 장비 | Anneal 장비가 설정 온도로 Wafer를 가열하여 IMC 성장을 제어한다 | 열처리 시간(Anneal Time, min) |  | 열처리 시간(Anneal Time, min) 부적합 | P:Anneal 장비 온도 교정, 정기 PM
140 | IM | N₂ Gas | N₂ Gas가 불활성 분위기를 제공하여 Anneal 중 산화를 방지한다 | 자재 규격 기준(Material Spec) |  | 자재 품질 부적합 | P:N₂ Gas 유량 자동 제어, 순도 정기 분석
140 | EN | N₂ 공급장치 | N₂ 공급장치가 N₂ Gas를 안정적으로 공급하여 Anneal 분위기를 유지한다 | N₂ 유량(Flow Rate, L/min) |  | 유량 부족 | P:N₂ 공급장치 유량 모니터링, 기준 이탈 시 알람
150 | MN | Final 검사원 | Final 검사원이 AVI 결과 및 높이 측정값을 확인하여 최종 합부를 판정한다 | 검사 숙련도 | ★ | 판정 기준 오적용 | P:검사원 인증 교육, 판정 기준서 최신화 및 게시
150 | MC | AVI 장비 | AVI 장비가 Wafer 전면을 자동 촬영하여 외관 결함을 검출한다 | 해상도(Resolution, μm) | ★ | 해상도 저하 | P:AVI 장비 해상도 정기 교정, 기준 이미지 최신화
150 | MC | AVI 장비 | 높이 측정기가 Bump 높이를 전수 측정하여 규격 적합 데이터를 제공한다 | 측정 정밀도(Accuracy, μm) |  | 측정 오차 | P:높이 측정기 정기 교정(MSA), PM 일정 관리
150 | MC | AVI 장비 | 높이 측정기가 Bump 높이를 전수 측정하여 규격 적합 데이터를 제공한다 | 공간적 균일도 측정 정밀도(Co-planarity Accuracy, μm) |  | 측정 균일도 편차 | P:높이 측정기 Co-planarity 측정 정밀도 정기 교정(MSA)
150 | MC | 높이 측정기 | AVI 장비가 Wafer 전면을 자동 촬영하여 외관 결함을 검출한다 | 해상도(Resolution, μm) | ★ | 해상도 저하 | P:AVI 장비 해상도 정기 교정, 기준 이미지 최신화
150 | MC | 높이 측정기 | 높이 측정기가 Bump 높이를 전수 측정하여 규격 적합 데이터를 제공한다 | 측정 정밀도(Accuracy, μm) |  | 측정 오차 | P:높이 측정기 정기 교정(MSA), PM 일정 관리
150 | MC | 높이 측정기 | 높이 측정기가 Bump 높이를 전수 측정하여 규격 적합 데이터를 제공한다 | 공간적 균일도 측정 정밀도(Co-planarity Accuracy, μm) |  | 측정 균일도 편차 | P:높이 측정기 Co-planarity 측정 정밀도 정기 교정(MSA)
150 | IM | 한도 견본 | 한도 견본이 외관 판정 기준을 제공하여 검사원의 판정 일관성을 확보한다 | 자재 규격 기준(Material Spec) | ★ | 자재 품질 부적합 | P:한도 견본 정기 최신화, 승인 기준 관리
150 | EN | 검사실 | 검사실이 조도·청정도를 유지하여 정확한 외관 검사 환경을 제공한다 | 청정도 등급(ISO Class) / 온습도(Temp·Humidity) | ★ | 환경 조건 이탈 | P:검사실 조도·청정도 정기 점검
160 | MN | Clean 작업자 | Clean 작업자가 세정 조건을 설정하고 파티클 제거 결과를 확인한다 | 작업 숙련도 |  | 작업 숙련도 부족 | P:Clean 작업 표준 교육, 인증 후 투입
160 | MC | Clean 장비 | Clean 장비가 DI Water를 이용하여 최종 Wafer 표면 파티클을 제거한다 | 분사 압력(Spray Pressure, kPa) |  | 노즐 막힘 | P:Clean 장비 정기 PM, 노즐 주기 점검
160 | IM | DI Water | DI Water가 Wafer 표면을 세정하여 이물을 제거한다 | 비저항(Resistivity, MΩ·cm) |  | 자재 품질 부적합 | P:DI Water 비저항 일일 측정, 기준 미달 시 교체
160 | EN | Clean 작업영역 | Clean 작업영역이 재오염 방지 환경을 유지한다 | 청정도 등급(ISO Class) / 온습도(Temp·Humidity) |  | 환경 조건 이탈 | P:Clean 작업영역 청정도 정기 모니터링
170 | MN | Scrubber3 작업자 | Scrubber3 작업자가 최종 세정 조건을 확인하고 출하 전 파티클 기준을 검증한다 | 작업 숙련도 |  | 작업 숙련도 부족 | P:Scrubber3 작업 표준 교육, 출하 기준 확인
170 | MC | Scrubber 장비 | Scrubber 장비가 DI Water를 분사하여 출하 전 최종 파티클을 제거한다 | 분사 압력(Spray Pressure, kPa) |  | 노즐 막힘 | P:Scrubber 장비 정기 PM, 노즐 주기 점검
170 | IM | DI Water | DI Water가 Wafer 표면을 세정하여 출하 전 청정도를 확보한다 | 비저항(Resistivity, MΩ·cm) |  | 자재 품질 부적합 | P:DI Water 비저항 일일 측정, 기준 미달 시 교체
170 | EN | Scrubber3 작업영역 | Scrubber3 작업영역이 재오염 방지 환경을 유지한다 | 청정도 등급(ISO Class) / 온습도(Temp·Humidity) |  | 환경 조건 이탈 | P:Scrubber3 작업영역 청정도 정기 모니터링
180 | MN | Sorter3 작업자 | Sorter3 작업자가 카세트 장착 및 정렬 조건을 설정하여 출하 정렬을 수행한다 | 작업 숙련도 |  | 작업 숙련도 부족 | P:Sorter3 작업 표준 교육, 인증 후 투입
180 | MC | Sorter 장비 | Sorter 장비가 Wafer를 출하 카세트에 정확히 정렬·이송한다 | 정렬 반복 정밀도(Repeatability, μm) |  | 정렬 센서 오작동 | P:Sorter 장비 정기 PM, 정렬 센서 교정
180 | IM | Wafer Cassette | Wafer Cassette가 Wafer를 안전하게 수납하여 출하 이송을 지원한다 | 자재 규격 기준(Material Spec) |  | 자재 품질 부적합 | P:Wafer Cassette 이상 유무 입고 검사
180 | EN | Sorter3 작업영역 | Sorter3 작업영역이 ESD·파티클 환경을 유지한다 | 청정도 등급(ISO Class) / 온습도(Temp·Humidity) |  | 환경 조건 이탈 | P:Sorter3 작업영역 ESD 매트·손목 스트랩 점검
190 | MN | AVI 작업자 | AVI 작업자가 AVI 결과를 검토하고 이상 발생 시 판정 조치를 수행한다 | 검사 숙련도 |  | 작업 숙련도 부족 | P:AVI 결과 검토 교육, 이상 발생 시 에스컬레이션 절차
190 | MC | AVI 장비 | AVI 장비가 Wafer 전면을 자동 촬영·분석하여 외관 결함을 검출한다 | 해상도(Resolution, μm) |  | 해상도 저하 | P:AVI 장비 해상도 정기 교정, 기준 이미지 최신화
190 | IM | 한도 견본 | 한도 견본이 AVI 기준 이미지를 제공하여 자동 판정의 정확도를 확보한다 | 자재 규격 기준(Material Spec) |  | 자재 품질 부적합 | P:한도 견본 정기 최신화, 승인 기준 관리
190 | EN | AVI 작업영역 | AVI 작업영역이 조도·진동 제어 환경을 유지하여 검사 정확도를 확보한다 | 청정도 등급(ISO Class) / 온습도(Temp·Humidity) |  | 환경 조건 이탈 | P:AVI 작업영역 조도·진동 정기 점검
200 | MN | 포장 작업자 | 포장 작업자가 포장 기준을 확인하고 체크리스트를 완성하여 출하 준비를 완료한다 | 작업 숙련도 |  | 체크리스트 누락 | P:포장 작업자 교육, 포장 체크리스트 표준화
200 | MC | 포장 장비 | 포장 장비가 Wafer를 진공 밀봉하여 출하 포장을 완료한다 | 진공 압력(Vacuum Pressure, kPa) |  | 진공 누설 | P:포장 장비 진공 압력 정기 점검, PM
200 | IM | 포장재 | 포장재가 Wafer를 외부 충격으로부터 보호하여 안전한 운송 환경을 제공한다 | 자재 규격 기준(Material Spec) |  | 자재 품질 부적합 | P:포장재 입고 검사, 보관 기준 관리
200 | EN | 포장 작업영역 | 포장 작업영역이 ESD·파티클 환경을 유지하여 포장 중 Wafer 오염을 방지한다 | 청정도 등급(ISO Class) / 온습도(Temp·Humidity) |  | 환경 조건 이탈 | P:포장 작업영역 청정도 및 ESD 정기 점검

## FC 고장사슬
FE구분 | FE(고장영향) | L2-1.공정번호 | FM(고장형태) | 4M | 작업요소(WE) | FC(고장원인) | B5.예방관리(발생 전 방지) | A6.검출관리(발생 후 검출) | O | D | AP
YP | PR 두께 Spec Out으로 인한 패턴 불량 | 01 | 파티클 초과 | MN | 클린룸 담당자 | 작업 숙련도 부족 | P:클린룸 작업자 교육 및 인증, 작업표준서 게시 | D:Particle Counter 파티클 측정, 매 근무조 실시 | 3 | 8
|  |  |  | MC | 항온항습기 | 설비 가동률 저하 | P:항온항습기 정기 PM 및 교정, 온습도 실시간 모니터링 | D:Particle Counter 파티클 측정, 매 근무조 실시 | 3 | 8
|  |  |  | IM | HEPA 필터 소모품 | HEPA 필터 성능 저하 | P:HEPA 필터 정기 교체 주기 관리, 차압 모니터링 | D:Particle Counter 파티클 측정, 매 근무조 실시 | 4 | 8
|  |  |  | EN | 클린룸 | 온습도 제어 이탈 | P:FFU 풍속 정기 측정 및 PM, 이상 시 알람 인터록 | D:Particle Counter 파티클 측정, 매 근무조 실시 | 2 | 8
|  |  |  | EN | FFU(Fan Filter Unit) | 풍속 저하 | P:FFU 풍속 정기 측정 및 PM, 이상 시 알람 인터록 | D:Particle Counter 파티클 측정, 매 근무조 실시 | 2 | 8
|  |  |  | MC | 항온항습기 | 습도(Humidity, %RH) 부적합 | P:항온항습기 정기 PM 및 교정, 온습도 실시간 모니터링 | D:Particle Counter 파티클 측정, 매 근무조 실시 | 3 | 8
| Particle 오염으로 인한 제품 특성 이상 | 10 | 두께 규격 이탈 | MN | IQA 검사원 | 판정 기준 오적용 | P:검사원 인증 교육, 판정 기준서 최신화 및 게시 | D:두께 측정기 전수 측정, 버니어 캘리퍼스 교차 검증 | 5 | 5
|  |  |  | MC | 두께 측정기 | 측정 오차 | P:두께 측정기 정기 교정(MSA), PM 일정 관리 | D:두께 측정기 전수 측정, 버니어 캘리퍼스 교차 검증 | 3 | 5
|  |  |  | MC | HIGH POWER SCOPE | 광학 해상도(Optical Resolution, μm) 부적합 | P:두께 측정기 정기 교정(MSA), PM 일정 관리 | D:두께 측정기 전수 측정, 버니어 캘리퍼스 교차 검증 | 3 | 5
| Wafer 표면 결함 미검출로 인한 후공정 유출 |  | TTV 규격 초과 | IM | 입고 Wafer | 자재 품질 부적합 | P:입고 Wafer 성적서 검토, 공급업체 SQC 모니터링 | D:두께 측정기 전수 측정, 버니어 캘리퍼스 교차 검증 | 4 | 5
|  |  |  | EN | 검사실 | 환경 조건 이탈 | P:검사실 청정도 및 조도 정기 점검 | D:두께 측정기 전수 측정, 버니어 캘리퍼스 교차 검증 | 4 | 5
| Lot 혼입으로 인한 Wafer 수율 손실 | 20 | OCR ID 오인식 또는 Lot 혼입(ID Mismatch/Lot Mix) | MN | Sorter 작업자 | 작업 숙련도 부족 | P:Sorter 작업 표준 교육, 인증 후 투입 | D:OCR Reader 자동 인식 확인, Sorter 장비 정렬 센서 검증 | 5
|  |  |  | MC | Sorter 장비 | 정렬 센서 오작동 | P:Sorter 장비 정기 PM, 정렬 센서 교정 | D:OCR Reader 자동 인식 확인, Sorter 장비 정렬 센서 검증 | 3
|  |  |  | MC | OCR Reader | OCR 인식 오류 | P:OCR Reader 정기 교정, 인식률 일일 확인 | D:OCR Reader 자동 인식 확인, Sorter 장비 정렬 센서 검증 | 3
| 전기적 Open/Short |  | Wafer 정렬 불량 | IM | Wafer Cassette | 자재 품질 부적합 | P:Wafer Cassette 이상 유무 입고 검사 | D:OCR Reader 자동 인식 확인, Sorter 장비 정렬 센서 검증 | 4
|  |  |  | EN | Sorter 작업영역 | 환경 조건 이탈 | P:Sorter 작업영역 ESD 매트·손목 스트랩 점검 | D:OCR Reader 자동 인식 확인, Sorter 장비 정렬 센서 검증
| Bump Lift-off | 30 | Wafer 표면 이물 잔류(Particle 오염) | MN | Scrubber 작업자 | 작업 숙련도 부족 | P:Scrubber 작업 표준 교육, 인증 후 투입 | D:Particle Counter 세정 후 파티클 측정, 매 Lot | 5
|  |  |  | MC | Scrubber 장비 | 노즐 막힘 | P:Scrubber 장비 정기 PM, 노즐 주기 점검 | D:Particle Counter 세정 후 파티클 측정, 매 Lot | 4
|  |  |  | IM | DI Water | DI Water 비저항 저하 | P:DI Water 비저항 일일 측정, 기준 미달 시 교체 | D:Particle Counter 세정 후 파티클 측정, 매 Lot
|  |  |  | EN | Scrubber 작업영역 | 환경 조건 이탈 | P:Scrubber 작업영역 청정도 정기 모니터링 | D:Particle Counter 세정 후 파티클 측정, 매 Lot | 4
| Bump간 Bridge | 40 | 막질 불균일(Film Non-uniformity) | MC | Sputter 장비 | TiW 증착 두께 편차 | P:Au 증착 두께 인라인 모니터링, 정기 PM | D:4-Point Probe 두께 측정, SEM 단면 분석(샘플링) | 4
|  |  |  | MC | Sputter 장비 | Au 증착 두께 편차 | P:Au 증착 두께 인라인 모니터링, 정기 PM | D:4-Point Probe 두께 측정, SEM 단면 분석(샘플링) | 4
|  |  |  | IM | Ti Target | Target 소진 | P:Ti Target 잔량 자동 모니터링, 소진 임박 알람 P:Cu Target 잔량 자동 모니터링, 소진 임박 알람 | D:4-Point Probe 두께 측정, SEM 단면 분석(샘플링) | 4
|  |  |  | EN | 진공 챔버 | 진공 누설 | P:진공 챔버 기밀 점검, 진공도 실시간 인터록 | D:4-Point Probe 두께 측정, SEM 단면 분석(샘플링) | 2
| PR 두께 Spec Out으로 인한 패턴 불량 |  | UBM 두께 부족(Thickness Under Spec) | IM | Cu Target | Target 소진 | P:Ti Target 잔량 자동 모니터링, 소진 임박 알람 P:Cu Target 잔량 자동 모니터링, 소진 임박 알람 | D:4-Point Probe 두께 측정, SEM 단면 분석(샘플링) | 4
|  |  |  | IM | Cu Target | Target 소진 | P:Ti Target 잔량 자동 모니터링, 소진 임박 알람 P:Cu Target 잔량 자동 모니터링, 소진 임박 알람 | D:4-Point Probe 두께 측정, SEM 단면 분석(샘플링) | 4
|  |  |  | MN | Sputter 작업자 | 작업 숙련도 부족 | P:Sputter Recipe 승인제도, 작업 표준 교육 | D:4-Point Probe 두께 측정, SEM 단면 분석(샘플링) | 5
|  |  |  | MC | Sputter 장비 | Power 변동 | P:Sputter 장비 정기 PM, Power 실시간 모니터링 | D:4-Point Probe 두께 측정, SEM 단면 분석(샘플링) | 4
|  |  |  | MC | Sputter 장비 | 전압 변동 | P:DC Power Supply 전압 안정도 정기 교정 | D:4-Point Probe 두께 측정, SEM 단면 분석(샘플링) | 4
|  |  |  | MC | Sputter 장비 | RF Etch Amount 규격 이탈 | P:Au 증착 두께 인라인 모니터링, 정기 PM | D:4-Point Probe 두께 측정, SEM 단면 분석(샘플링) | 4
|  |  |  | MC | DC Power Supply | 전압 안정도(Voltage Stability, V) 부적합 | P:Au 증착 두께 인라인 모니터링, 정기 PM | D:4-Point Probe 두께 측정, SEM 단면 분석(샘플링) | 4
| CD Spec Out으로 인한 Bump 형성 불량 | 50 | Wafer 표면 이물 잔류(Particle 오염) | MN | Scrubber2 작업자 | 작업 숙련도 부족 | P:Scrubber2 작업 표준 교육, 인증 후 투입 | D:Particle Counter 세정 후 파티클 측정, 매 Lot | 5
|  |  |  | MC | Scrubber 장비 | 노즐 막힘 | P:Scrubber 장비 정기 PM, 노즐 주기 점검 | D:Particle Counter 세정 후 파티클 측정, 매 Lot | 4
|  |  |  | IM | DI Water | DI Water 비저항 저하 | P:DI Water 비저항 일일 측정, 기준 미달 시 교체 | D:Particle Counter 세정 후 파티클 측정, 매 Lot
|  |  |  | EN | Scrubber2 작업영역 | 환경 조건 이탈 | P:Scrubber2 작업영역 청정도 정기 모니터링 | D:Particle Counter 세정 후 파티클 측정, 매 Lot | 4
| PR Scum 잔류로 인한 Au Bump 형성 불량 | 60 | PR 두께 불균일(PR Thickness Non-uniformity) | MN | Coating 작업자 | 작업 숙련도 부족 | P:Coater Recipe 승인제도, 작업 표준 교육 | D:α-step/Ellipsometer PR 두께 측정, 매 Lot | 5
|  |  |  | MC | Coater | RPM 편차 | P:Coater 정기 PM, RPM 교정 및 모니터링 | D:α-step/Ellipsometer PR 두께 측정, 매 Lot | 4
|  |  |  | IM | PR(Photo Resist) | PR 열화 | P:PR 보관 온도·유효기간 관리, 입고 검사 | D:α-step/Ellipsometer PR 두께 측정, 매 Lot | 4
|  |  |  | EN | Yellow Room | 환경 조건 이탈 | P:Yellow Room UV 조도 정기 점검, 기준 초과 시 알람 | D:α-step/Ellipsometer PR 두께 측정, 매 Lot | 4
| Bump Height Spec Out으로 인한 제품 특성 이상 | 70 | CD 규격 이탈(CD Out of Spec) | MN | Exposure 작업자 | 작업 숙련도 부족 | P:Exposure Recipe 승인제도, Mask 정렬 교육 | D:CD-SEM CD 측정, 매 Lot 샘플링 | 5
|  |  |  | MC | Stepper/Scanner | 에너지 편차 | P:Stepper/Scanner 광원 에너지 정기 교정, PM | D:CD-SEM CD 측정, 매 Lot 샘플링 | 4
|  |  |  | IM | Mask(Reticle) | Mask 결함 | P:Mask 이물·손상 입고 검사, 보관 기준 관리 | D:CD-SEM CD 측정, 매 Lot 샘플링 | 4
|  |  |  | EN | Exposure 챔버 | 환경 조건 이탈 | P:Exposure 챔버 온습도·진동 정기 점검 | D:CD-SEM CD 측정, 매 Lot 샘플링 | 3
| Plating 균일도 Spec Out으로 인한 Bump 특성 이상 | 80 | Under/Over develop(Opening 불량) | MN | Develop 작업자 | 작업 숙련도 부족 | P:Develop Recipe 승인제도, 작업 표준 교육 | D:SEM Opening 치수 측정, 매 Lot 샘플링 | 5
|  |  |  | MC | Developer | 현상 시간 편차 | P:Developer 현상 시간 자동 제어, PM 정기 실시 | D:SEM Opening 치수 측정, 매 Lot 샘플링 | 4
|  |  |  | IM | 현상액(TMAH) | 농도 편차 | P:현상액 농도 정기 측정, 기준 이탈 시 교체 | D:SEM Opening 치수 측정, 매 Lot 샘플링
|  |  |  | EN | Develop 작업영역 | 환경 조건 이탈 | P:Develop 작업영역 온도·습도 모니터링 | D:SEM Opening 치수 측정, 매 Lot 샘플링 | 4
SP | IMC 과성장에 의한 접합부 열화 | 90 | PR Scum 잔류(Descum 불완전) | MN | Descum 작업자 | 작업 숙련도 부족 | P:Descum Recipe 승인제도, 작업 표준 교육 | D:SEM Scum 유무 확인, 매 Lot 샘플링 | 5
|  |  |  | MC | Descum 장비 | Power 불안정 | P:Descum 장비 Power 안정도 정기 교정, PM | D:SEM Scum 유무 확인, 매 Lot 샘플링 | 4
|  |  |  | IM | O₂ Gas | Gas 유량 편차 | P:O₂ Gas 유량 자동 제어, 기준 이탈 시 인터록 | D:SEM Scum 유무 확인, 매 Lot 샘플링 | 2
|  |  |  | EN | Descum 챔버 | 환경 조건 이탈 | P:Descum 챔버 기밀 및 균일도 정기 점검 | D:SEM Scum 유무 확인, 매 Lot 샘플링 | 4
| 라벨 불일치로 인한 Lot 혼입 불량 유출 | 100 | Au 순도 저하(Purity Degradation) | MC | Au Plating Tank | 도금 균일도 편차 | P:Au Plating Tank 정기 PM, 전류밀도 실시간 모니터링 | D:높이 측정기 전수 높이 측정, XRF 순도 분석(샘플링) | 4 | 4
|  |  |  | IM | Au 도금액(Au Ion Solution) | 농도 저하 | P:Au 도금액 Au 이온 농도 정기 분석, 기준 이탈 시 보충 | D:높이 측정기 전수 높이 측정, XRF 순도 분석(샘플링) |  | 4
|  |  |  | EN | Plating 작업영역 | 환경 조건 이탈 | P:Plating 작업영역 온도·습도 정기 모니터링 | D:높이 측정기 전수 높이 측정, XRF 순도 분석(샘플링) | 4 | 4
| Particle 오염 불량 유출로 인한 고객 기능 이상 |  | Au Bump 높이 편차(Height Variation) | MN | Plating 작업자 | 작업 숙련도 부족 | P:도금 Recipe 승인제도, 전류밀도 설정 교육 | D:높이 측정기 전수 높이 측정, XRF 순도 분석(샘플링) | 4 | 4
|  |  |  | MC | Au Plating Tank | 전류밀도 편차 | P:Au Plating Tank 정기 PM, 전류밀도 실시간 모니터링 | D:높이 측정기 전수 높이 측정, XRF 순도 분석(샘플링) | 4 | 4
|  |  |  | MC | Au Plating Tank | 전류 변동 | P:정류기(Rectifier) 정기 교정, 출력 전류 모니터링 | D:높이 측정기 전수 높이 측정, XRF 순도 분석(샘플링) | 4 | 4
|  |  |  | MC | 정류기(Rectifier) | 출력 전류(Output Current, A) 부적합 | P:도금 균일도 SPC 관리, 정기 전류 분포 측정 | D:높이 측정기 전수 높이 측정, XRF 순도 분석(샘플링) | 3 | 4
| 외관 결함 불량 유출(고객 Outgoing Defect) | 110 | PR 잔사 잔류(Strip 불완전) | MN | Strip 작업자 | 작업 숙련도 부족 | P:Strip Recipe 승인제도, 온도 설정 교육 | D:SEM PR 잔사 확인, 매 Lot 샘플링 | 4
|  |  |  | MC | Strip 장비 | 온도 편차 | P:Strip 장비 온도 교정, 정기 PM | D:SEM PR 잔사 확인, 매 Lot 샘플링 | 4
|  |  |  | IM | Strip 용제 | 자재 품질 부적합 | P:Strip 용제 농도 정기 측정, 기준 이탈 시 교체 | D:SEM PR 잔사 확인, 매 Lot 샘플링
|  |  |  | EN | Strip 작업영역 | 환경 조건 이탈 | P:Strip 작업영역 환기 상태 정기 점검 | D:SEM PR 잔사 확인, 매 Lot 샘플링 | 3
| 고객 Packing 기준 부적합으로 인한 납품 Reject | 120 | 에칭 부족/과다(Under/Over Etch) | MN | Au Etch 작업자 | 작업 숙련도 부족 | P:Au Etch Recipe 승인제도, 작업 표준 교육 | D:SEM 에칭 잔류물 확인, 매 Lot 샘플링 | 5
|  |  |  | MC | Au Etch 장비 | 에칭 시간 편차 | P:Au Etch 장비 식각 시간 자동 제어, 정기 PM | D:SEM 에칭 잔류물 확인, 매 Lot 샘플링 | 4
|  |  |  | MC | Au Etch 장비 | Au Etch Rate 편차 | P:Au Etch Rate 정기 모니터링, 교정 | D:SEM 에칭 잔류물 확인, 매 Lot 샘플링 | 4
|  |  |  | IM | Au Etchant | 자재 품질 부적합 | P:Au Etchant 농도 정기 측정, 기준 이탈 시 교체 | D:SEM 에칭 잔류물 확인, 매 Lot 샘플링
|  |  |  | IM | Au Etchant | H₂O₂ 농도 편차에 의한 Etch Rate 이탈 | P:H₂O₂ 농도 정기 측정, 기준 이탈 시 교체 | D:SEM 에칭 잔류물 확인, 매 Lot 샘플링
|  |  |  | EN | Etch 작업영역 | 환경 조건 이탈 | P:Etch 작업영역 환기 및 약액 안전 정기 점검 | D:SEM 에칭 잔류물 확인, 매 Lot 샘플링 | 3
| IMC 두께 Spec Out으로 인한 접합부 신뢰성 저하 | 130 | TiW Etch 후 잔류 Film 이상(Under/Over etch) | MN | TiW Etch 작업자 | 작업 숙련도 부족 | P:TiW Etch Recipe 승인제도, 작업 표준 교육 | D:SEM Seed 잔류물 확인, 매 Lot 샘플링 | 5
|  |  |  | MC | TiW Etch 장비 | 온도 편차 | P:TiW Etch 장비 온도 교정, 정기 PM | D:SEM Seed 잔류물 확인, 매 Lot 샘플링 | 4
|  |  |  | MC | TiW Etch 장비 | Etch Rate 편차 | P:Etch Rate 정기 모니터링, 교정 | D:SEM Seed 잔류물 확인, 매 Lot 샘플링 | 4
|  |  |  | IM | TiW Etchant | 자재 품질 부적합 | P:TiW Etchant 농도 정기 측정, 기준 이탈 시 교체 | D:SEM Seed 잔류물 확인, 매 Lot 샘플링
|  |  |  | EN | TiW Etch 작업영역 | 환경 조건 이탈 | P:TiW Etch 작업영역 환기 및 약액 안전 정기 점검 | D:SEM Seed 잔류물 확인, 매 Lot 샘플링 | 3
USER | 고객 라인 정지, 클레임 | 140 | IMC 과성장(IMC Overgrowth) | MC | Anneal 장비 | 열처리 시간(Anneal Time, min) 부적합 | P:Anneal 장비 온도 교정, 정기 PM | D:TEM/SEM IMC 두께 분석, 매 Lot 샘플링 | 4
|  |  |  | MN | Anneal 작업자 | 작업 숙련도 부족 | P:Anneal Recipe 승인제도, 온도·시간 설정 교육 | D:TEM/SEM IMC 두께 분석, 매 Lot 샘플링 | 4
|  |  |  | MC | Anneal 장비 | 온도 과다/부족 | P:Anneal 장비 온도 교정, 정기 PM | D:TEM/SEM IMC 두께 분석, 매 Lot 샘플링 | 4
|  |  |  | IM | N₂ Gas | 자재 품질 부적합 | P:N₂ Gas 유량 자동 제어, 순도 정기 분석 | D:TEM/SEM IMC 두께 분석, 매 Lot 샘플링 | 4
|  |  |  | EN | N₂ 공급장치 | 유량 부족 | P:N₂ 공급장치 유량 모니터링, 기준 이탈 시 알람 | D:TEM/SEM IMC 두께 분석, 매 Lot 샘플링 | 4
| RoHS 부적합으로 인한 리콜·법적 조치 | 150 | Bump 높이 규격 이탈(Height Out of Spec) | MC | 높이 측정기 | 측정 균일도 편차 | P:높이 측정기 Co-planarity 측정 정밀도 정기 교정(MSA) | D:AVI 장비 전수 외관검사, 높이 측정기 전수 높이 측정 | 3 | 7
|  |  |  | IM | 한도 견본 | 자재 품질 부적합 | P:한도 견본 정기 최신화, 승인 기준 관리 | D:AVI 장비 전수 외관검사, 높이 측정기 전수 높이 측정 |  | 7
|  |  |  | EN | 검사실 | 환경 조건 이탈 | P:검사실 조도·청정도 정기 점검 | D:AVI 장비 전수 외관검사, 높이 측정기 전수 높이 측정 | 4 | 7
| 고객 신뢰도 하락 |  | Bump 외관 불량(Visual Defect) | MN | Final 검사원 | 판정 기준 오적용 | P:검사원 인증 교육, 판정 기준서 최신화 및 게시 | D:AVI 장비 전수 외관검사, 높이 측정기 전수 높이 측정 | 5 | 7
|  |  |  | MC | AVI 장비 | 해상도 저하 | P:AVI 장비 해상도 정기 교정, 기준 이미지 최신화 | D:AVI 장비 전수 외관검사, 높이 측정기 전수 높이 측정 | 3 | 7
|  |  |  | MC | 높이 측정기 | 측정 오차 | P:높이 측정기 정기 교정(MSA), PM 일정 관리 | D:AVI 장비 전수 외관검사, 높이 측정기 전수 높이 측정 | 3 | 7
YP | Particle 오염으로 인한 제품 특성 이상 | 160 | Wafer 표면 이물 잔류(Particle 오염) | MN | Clean 작업자 | 작업 숙련도 부족 | P:Clean 작업 표준 교육, 인증 후 투입 | D:Particle Counter 세정 후 파티클 측정, 매 Lot | 5
|  |  |  | MC | Clean 장비 | 노즐 막힘 | P:Clean 장비 정기 PM, 노즐 주기 점검 | D:Particle Counter 세정 후 파티클 측정, 매 Lot | 4
|  |  |  | IM | DI Water | 자재 품질 부적합 | P:DI Water 비저항 일일 측정, 기준 미달 시 교체 | D:Particle Counter 세정 후 파티클 측정, 매 Lot
|  |  |  | EN | Clean 작업영역 | 환경 조건 이탈 | P:Clean 작업영역 청정도 정기 모니터링 | D:Particle Counter 세정 후 파티클 측정, 매 Lot | 4
| Wafer 표면 결함 미검출로 인한 후공정 유출 | 170 |  | MN | Scrubber3 작업자 | 작업 숙련도 부족 | P:Scrubber3 작업 표준 교육, 출하 기준 확인 | D:Particle Counter 파티클 측정, 출하 전 매 Lot | 5
|  |  |  | MC | Scrubber 장비 | 노즐 막힘 | P:Scrubber 장비 정기 PM, 노즐 주기 점검 | D:Particle Counter 파티클 측정, 출하 전 매 Lot | 4
|  |  |  | IM | DI Water | 자재 품질 부적합 | P:DI Water 비저항 일일 측정, 기준 미달 시 교체 | D:Particle Counter 파티클 측정, 출하 전 매 Lot
|  |  |  | EN | Scrubber3 작업영역 | 환경 조건 이탈 | P:Scrubber3 작업영역 청정도 정기 모니터링 | D:Particle Counter 파티클 측정, 출하 전 매 Lot | 4
| Lot 혼입으로 인한 Wafer 수율 손실 | 180 | Wafer 정렬 불량 | MN | Sorter3 작업자 | 작업 숙련도 부족 | P:Sorter3 작업 표준 교육, 인증 후 투입 | D:Sorter3 정렬 센서 자동 확인, 매 Wafer | 5
|  |  |  | MC | Sorter 장비 | 정렬 센서 오작동 | P:Sorter 장비 정기 PM, 정렬 센서 교정 | D:Sorter3 정렬 센서 자동 확인, 매 Wafer | 3
|  |  |  | IM | Wafer Cassette | 자재 품질 부적합 | P:Wafer Cassette 이상 유무 입고 검사 | D:Sorter3 정렬 센서 자동 확인, 매 Wafer | 4
|  |  |  | EN | Sorter3 작업영역 | 환경 조건 이탈 | P:Sorter3 작업영역 ESD 매트·손목 스트랩 점검 | D:Sorter3 정렬 센서 자동 확인, 매 Wafer
| 전기적 Open/Short | 190 | AVI 검사 불량 미검출(Visual Defect Escape) | MN | AVI 작업자 | 작업 숙련도 부족 | P:AVI 결과 검토 교육, 이상 발생 시 에스컬레이션 절차 | D:AVI 장비 전수 자동 외관검사, 매 Wafer | 5 | 7
|  |  |  | MC | AVI 장비 | 해상도 저하 | P:AVI 장비 해상도 정기 교정, 기준 이미지 최신화 | D:AVI 장비 전수 자동 외관검사, 매 Wafer | 3 | 7
|  |  |  | IM | 한도 견본 | 자재 품질 부적합 | P:한도 견본 정기 최신화, 승인 기준 관리 | D:AVI 장비 전수 자동 외관검사, 매 Wafer |  | 7
|  |  |  | EN | AVI 작업영역 | 환경 조건 이탈 | P:AVI 작업영역 조도·진동 정기 점검 | D:AVI 장비 전수 자동 외관검사, 매 Wafer | 4 | 7
| Bump Lift-off | 200 | 포장 불량(Packaging Defect) | MN | 포장 작업자 | 체크리스트 누락 | P:포장 작업자 교육, 포장 체크리스트 표준화 | D:포장 외관 전수 육안검사, 포장재 진공도 검사 | 5 | 6
|  |  |  | MC | 포장 장비 | 진공 누설 | P:포장 장비 진공 압력 정기 점검, PM | D:포장 외관 전수 육안검사, 포장재 진공도 검사 | 4 | 6
|  |  |  | IM | 포장재 | 자재 품질 부적합 | P:포장재 입고 검사, 보관 기준 관리 | D:포장 외관 전수 육안검사, 포장재 진공도 검사 | 4 | 6
|  |  |  | EN | 포장 작업영역 | 환경 조건 이탈 | P:포장 작업영역 청정도 및 ESD 정기 점검 | D:포장 외관 전수 육안검사, 포장재 진공도 검사 | 4 | 6

## FA 통합분석
구분(C1) | 제품기능(C2) | 요구사항(C3) | 공정No(A1) | 공정명(A2) | 공정기능(A3) | 제품특성(A4) | 특별특성(A4) | 4M | 작업요소(B1) | 요소기능(B2) | 공정특성(B3) | 특별특성(B3) | 고장영향(C4) | 고장형태(A5) | 고장원인(B4) | S | O | D | AP | DC추천1 | DC추천2 | PC추천1 | PC추천2 | O추천 | D추천
YP | Wafer 청정도(파티클 수)가 공정 기준을 충족하여 공정 중 오염 없는 환경을 제공한다 | PR 두께 규격(PR Thickness Spec, μm) | 01 | 작업환경 | 클린룸 환경을 온습도·청정도 기준으로 제어하여 파티클 오염 없는 작업 환경을 확보한다 | 파티클 수 |  | MN | 클린룸 담당자 | 클린룸 담당자가 온습도·파티클 기준을 점검하여 환경 적합성을 판정한다 | 작업 숙련도 |  | PR 두께 Spec Out으로 인한 패턴 불량 | 파티클 초과 | 작업 숙련도 부족 | 5 | 3 | 8 |  | D:Particle Counter 파티클 측정, 매 근무조 실시 |  | P:클린룸 작업자 교육 및 인증, 작업표준서 게시
YP | Wafer 청정도(파티클 수)가 공정 기준을 충족하여 공정 중 오염 없는 환경을 제공한다 | PR 두께 규격(PR Thickness Spec, μm) | 01 | 작업환경 | 클린룸 환경을 온습도·청정도 기준으로 제어하여 파티클 오염 없는 작업 환경을 확보한다 | 파티클 수 |  | MC | 항온항습기 | 항온항습기가 클린룸 온습도를 지속 제어하여 기준값을 유지한다 | 온도(Temperature, ℃) |  | PR 두께 Spec Out으로 인한 패턴 불량 | 파티클 초과 | 설비 가동률 저하 | 5 | 3 | 8 |  | D:Particle Counter 파티클 측정, 매 근무조 실시 |  | P:항온항습기 정기 PM 및 교정, 온습도 실시간 모니터링
YP | Wafer 청정도(파티클 수)가 공정 기준을 충족하여 공정 중 오염 없는 환경을 제공한다 | PR 두께 규격(PR Thickness Spec, μm) | 01 | 작업환경 | 클린룸 환경을 온습도·청정도 기준으로 제어하여 파티클 오염 없는 작업 환경을 확보한다 | 파티클 수 |  | IM | HEPA 필터 소모품 | HEPA 필터가 유입 공기를 여과하여 청정 공기를 공급한다 | 자재 규격 기준(Material Spec) |  | PR 두께 Spec Out으로 인한 패턴 불량 | 파티클 초과 | HEPA 필터 성능 저하 | 5 | 4 | 8 |  | D:Particle Counter 파티클 측정, 매 근무조 실시 |  | P:HEPA 필터 정기 교체 주기 관리, 차압 모니터링
YP | Wafer 청정도(파티클 수)가 공정 기준을 충족하여 공정 중 오염 없는 환경을 제공한다 | PR 두께 규격(PR Thickness Spec, μm) | 01 | 작업환경 | 클린룸 환경을 온습도·청정도 기준으로 제어하여 파티클 오염 없는 작업 환경을 확보한다 | 파티클 수 |  | EN | 클린룸 | 클린룸이 외부 오염을 차단하여 청정 작업 환경을 제공한다 | 청정도 등급(ISO Class) |  | PR 두께 Spec Out으로 인한 패턴 불량 | 파티클 초과 | 온습도 제어 이탈 | 5 | 2 | 8 |  | D:Particle Counter 파티클 측정, 매 근무조 실시 |  | P:FFU 풍속 정기 측정 및 PM, 이상 시 알람 인터록
YP | Wafer 청정도(파티클 수)가 공정 기준을 충족하여 공정 중 오염 없는 환경을 제공한다 | PR 두께 규격(PR Thickness Spec, μm) | 01 | 작업환경 | 클린룸 환경을 온습도·청정도 기준으로 제어하여 파티클 오염 없는 작업 환경을 확보한다 | 파티클 수 |  | EN | FFU(Fan Filter Unit) | 클린룸이 외부 오염을 차단하여 청정 작업 환경을 제공한다 | 청정도 등급(ISO Class) |  | PR 두께 Spec Out으로 인한 패턴 불량 | 파티클 초과 | 풍속 저하 | 5 | 2 | 8 |  | D:Particle Counter 파티클 측정, 매 근무조 실시 |  | P:FFU 풍속 정기 측정 및 PM, 이상 시 알람 인터록
YP | Wafer 청정도(파티클 수)가 공정 기준을 충족하여 공정 중 오염 없는 환경을 제공한다 | PR 두께 규격(PR Thickness Spec, μm) | 01 | 작업환경 | 클린룸 환경을 온습도·청정도 기준으로 제어하여 파티클 오염 없는 작업 환경을 확보한다 | 파티클 수 |  | MC | 항온항습기 | 항온항습기가 클린룸 온습도를 지속 제어하여 기준값을 유지한다 | 온도(Temperature, ℃) |  | PR 두께 Spec Out으로 인한 패턴 불량 | 파티클 초과 | 습도(Humidity, %RH) 부적합 | 5 | 3 | 8 |  | D:Particle Counter 파티클 측정, 매 근무조 실시 |  | P:항온항습기 정기 PM 및 교정, 온습도 실시간 모니터링
YP | Wafer 청정도(파티클 수)가 공정 기준을 충족하여 공정 중 오염 없는 환경을 제공한다 | PR 두께 규격(PR Thickness Spec, μm) | 10 | IQA(수입검사) | IQA(입고검사)를 통해 입고 Wafer의 표면 상태 및 Lot 정보를 검증한다 | Wafer 두께(Wafer Thickness, μm) |  | MN | IQA 검사원 | IQA 검사원이 입고 Wafer 외관 및 Lot 정보를 확인하여 합부를 판정한다 | 검사 숙련도 |  | Particle 오염으로 인한 제품 특성 이상 | 두께 규격 이탈 | 판정 기준 오적용 | 5 | 5 | 5 |  | D:두께 측정기 전수 측정, 버니어 캘리퍼스 교차 검증 |  | P:검사원 인증 교육, 판정 기준서 최신화 및 게시
YP | Wafer 청정도(파티클 수)가 공정 기준을 충족하여 공정 중 오염 없는 환경을 제공한다 | PR 두께 규격(PR Thickness Spec, μm) | 10 | IQA(수입검사) | IQA(입고검사)를 통해 입고 Wafer의 표면 상태 및 Lot 정보를 검증한다 | Wafer 두께(Wafer Thickness, μm) |  | MC | 두께 측정기 | 두께 측정기가 Wafer 두께를 측정하여 규격 적합 데이터를 제공한다 | 측정 정밀도(Accuracy, μm) |  | Particle 오염으로 인한 제품 특성 이상 | 두께 규격 이탈 | 측정 오차 | 5 | 3 | 5 |  | D:두께 측정기 전수 측정, 버니어 캘리퍼스 교차 검증 |  | P:두께 측정기 정기 교정(MSA), PM 일정 관리
YP | Wafer 청정도(파티클 수)가 공정 기준을 충족하여 공정 중 오염 없는 환경을 제공한다 | PR 두께 규격(PR Thickness Spec, μm) | 10 | IQA(수입검사) | IQA(입고검사)를 통해 입고 Wafer의 표면 상태 및 Lot 정보를 검증한다 | Wafer 두께(Wafer Thickness, μm) |  | MC | HIGH POWER SCOPE | 두께 측정기가 Wafer 두께를 측정하여 규격 적합 데이터를 제공한다 | 측정 정밀도(Accuracy, μm) |  | Particle 오염으로 인한 제품 특성 이상 | 두께 규격 이탈 | 광학 해상도(Optical Resolution, μm) 부적합 | 5 | 3 | 5 |  | D:두께 측정기 전수 측정, 버니어 캘리퍼스 교차 검증 |  | P:두께 측정기 정기 교정(MSA), PM 일정 관리
YP | Wafer 청정도(파티클 수)가 공정 기준을 충족하여 공정 중 오염 없는 환경을 제공한다 | PR 두께 규격(PR Thickness Spec, μm) | 10 | IQA(수입검사) | IQA(입고검사)를 통해 입고 Wafer의 표면 상태 및 Lot 정보를 검증한다 | Wafer 두께(Wafer Thickness, μm) |  | IM | 입고 Wafer | 입고 Wafer가 공정 투입의 원재료로서 품질 기준 적합 여부를 결정한다 | 표면 결함 밀도(Defect Density) |  | Wafer 표면 결함 미검출로 인한 후공정 유출 | TTV 규격 초과 | 자재 품질 부적합 | 5 | 4 | 5 |  | D:두께 측정기 전수 측정, 버니어 캘리퍼스 교차 검증 |  | P:입고 Wafer 성적서 검토, 공급업체 SQC 모니터링
YP | Wafer 청정도(파티클 수)가 공정 기준을 충족하여 공정 중 오염 없는 환경을 제공한다 | PR 두께 규격(PR Thickness Spec, μm) | 10 | IQA(수입검사) | IQA(입고검사)를 통해 입고 Wafer의 표면 상태 및 Lot 정보를 검증한다 | Wafer 두께(Wafer Thickness, μm) |  | EN | 검사실 | 검사실이 조도·청정도를 유지하여 정확한 외관 검사 환경을 제공한다 | 청정도 등급(ISO Class) / 온습도(Temp·Humidity) |  | Wafer 표면 결함 미검출로 인한 후공정 유출 | TTV 규격 초과 | 환경 조건 이탈 | 5 | 4 | 5 |  | D:두께 측정기 전수 측정, 버니어 캘리퍼스 교차 검증 |  | P:검사실 청정도 및 조도 정기 점검
YP | Wafer 청정도(파티클 수)가 공정 기준을 충족하여 공정 중 오염 없는 환경을 제공한다 | PR 두께 규격(PR Thickness Spec, μm) | 20 | Sorter | Sorter 장비를 이용하여 Wafer를 공정 카세트에 정렬·투입한다 | OCR ID 인식 정확도 |  | MN | Sorter 작업자 | Sorter 작업자가 카세트 장착 및 공정 조건을 설정하여 정렬 작업을 수행한다 | 작업 숙련도 |  | Lot 혼입으로 인한 Wafer 수율 손실 | OCR ID 오인식 또는 Lot 혼입(ID Mismatch/Lot Mix) | 작업 숙련도 부족 | 7 | 5 |  |  | D:OCR Reader 자동 인식 확인, Sorter 장비 정렬 센서 검증 |  | P:Sorter 작업 표준 교육, 인증 후 투입
YP | Wafer 청정도(파티클 수)가 공정 기준을 충족하여 공정 중 오염 없는 환경을 제공한다 | PR 두께 규격(PR Thickness Spec, μm) | 20 | Sorter | Sorter 장비를 이용하여 Wafer를 공정 카세트에 정렬·투입한다 | OCR ID 인식 정확도 |  | MC | Sorter 장비 | Sorter 장비가 Wafer를 자동으로 정렬·이송하여 카세트에 적재한다 | 정렬 반복 정밀도(Repeatability, μm) |  | Lot 혼입으로 인한 Wafer 수율 손실 | OCR ID 오인식 또는 Lot 혼입(ID Mismatch/Lot Mix) | 정렬 센서 오작동 | 7 | 3 |  |  | D:OCR Reader 자동 인식 확인, Sorter 장비 정렬 센서 검증 |  | P:Sorter 장비 정기 PM, 정렬 센서 교정
YP | Wafer 청정도(파티클 수)가 공정 기준을 충족하여 공정 중 오염 없는 환경을 제공한다 | PR 두께 규격(PR Thickness Spec, μm) | 20 | Sorter | Sorter 장비를 이용하여 Wafer를 공정 카세트에 정렬·투입한다 | OCR ID 인식 정확도 |  | MC | OCR Reader | Sorter 장비가 Wafer를 자동으로 정렬·이송하여 카세트에 적재한다 | 정렬 반복 정밀도(Repeatability, μm) |  | Lot 혼입으로 인한 Wafer 수율 손실 | OCR ID 오인식 또는 Lot 혼입(ID Mismatch/Lot Mix) | OCR 인식 오류 | 7 | 3 |  |  | D:OCR Reader 자동 인식 확인, Sorter 장비 정렬 센서 검증 |  | P:OCR Reader 정기 교정, 인식률 일일 확인
YP | Wafer 청정도(파티클 수)가 공정 기준을 충족하여 공정 중 오염 없는 환경을 제공한다 | PR 두께 규격(PR Thickness Spec, μm) | 20 | Sorter | Sorter 장비를 이용하여 Wafer를 공정 카세트에 정렬·투입한다 | OCR ID 인식 정확도 |  | IM | Wafer Cassette | Wafer Cassette가 Wafer를 안전하게 수납하여 이송을 지원한다 | 자재 규격 기준(Material Spec) |  | 전기적 Open/Short | Wafer 정렬 불량 | 자재 품질 부적합 | 5 | 4 |  |  | D:OCR Reader 자동 인식 확인, Sorter 장비 정렬 센서 검증 |  | P:Wafer Cassette 이상 유무 입고 검사
YP | Wafer 청정도(파티클 수)가 공정 기준을 충족하여 공정 중 오염 없는 환경을 제공한다 | PR 두께 규격(PR Thickness Spec, μm) | 20 | Sorter | Sorter 장비를 이용하여 Wafer를 공정 카세트에 정렬·투입한다 | OCR ID 인식 정확도 |  | EN | Sorter 작업영역 | Sorter 작업영역이 ESD·파티클 환경을 유지하여 Wafer 오염을 방지한다 | 청정도 등급(ISO Class) / 온습도(Temp·Humidity) |  | 전기적 Open/Short | Wafer 정렬 불량 | 환경 조건 이탈 | 5 |  |  |  | D:OCR Reader 자동 인식 확인, Sorter 장비 정렬 센서 검증 |  | P:Sorter 작업영역 ESD 매트·손목 스트랩 점검
YP | Wafer 청정도(파티클 수)가 공정 기준을 충족하여 공정 중 오염 없는 환경을 제공한다 | PR 두께 규격(PR Thickness Spec, μm) | 30 | Scrubber | Scrubber 장비로 Wafer 표면을 세정하여 파티클 및 이물을 제거한다 | 파티클 잔류수(Particle Count, ea) |  | MN | Scrubber 작업자 | Scrubber 작업자가 세정 조건을 설정하고 공정을 감시하여 세정 품질을 확보한다 | 작업 숙련도 |  | Bump Lift-off | Wafer 표면 이물 잔류(Particle 오염) | 작업 숙련도 부족 | 7 | 5 |  |  | D:Particle Counter 세정 후 파티클 측정, 매 Lot |  | P:Scrubber 작업 표준 교육, 인증 후 투입
YP | Wafer 청정도(파티클 수)가 공정 기준을 충족하여 공정 중 오염 없는 환경을 제공한다 | PR 두께 규격(PR Thickness Spec, μm) | 30 | Scrubber | Scrubber 장비로 Wafer 표면을 세정하여 파티클 및 이물을 제거한다 | 파티클 잔류수(Particle Count, ea) |  | MC | Scrubber 장비 | Scrubber 장비가 DI Water를 분사하여 Wafer 표면 파티클을 제거한다 | 분사 압력(Spray Pressure, kPa) |  | Bump Lift-off | Wafer 표면 이물 잔류(Particle 오염) | 노즐 막힘 | 7 | 4 |  |  | D:Particle Counter 세정 후 파티클 측정, 매 Lot |  | P:Scrubber 장비 정기 PM, 노즐 주기 점검
YP | Wafer 청정도(파티클 수)가 공정 기준을 충족하여 공정 중 오염 없는 환경을 제공한다 | PR 두께 규격(PR Thickness Spec, μm) | 30 | Scrubber | Scrubber 장비로 Wafer 표면을 세정하여 파티클 및 이물을 제거한다 | 파티클 잔류수(Particle Count, ea) |  | IM | DI Water | DI Water가 Wafer 표면을 세정하여 이물을 제거한다 | 비저항(Resistivity, MΩ·cm) |  | Bump Lift-off | Wafer 표면 이물 잔류(Particle 오염) | DI Water 비저항 저하 | 7 |  |  |  | D:Particle Counter 세정 후 파티클 측정, 매 Lot |  | P:DI Water 비저항 일일 측정, 기준 미달 시 교체
YP | Wafer 청정도(파티클 수)가 공정 기준을 충족하여 공정 중 오염 없는 환경을 제공한다 | PR 두께 규격(PR Thickness Spec, μm) | 30 | Scrubber | Scrubber 장비로 Wafer 표면을 세정하여 파티클 및 이물을 제거한다 | 파티클 잔류수(Particle Count, ea) |  | EN | Scrubber 작업영역 | Scrubber 작업영역이 재오염 방지 환경을 유지하여 세정 효과를 보장한다 | 청정도 등급(ISO Class) / 온습도(Temp·Humidity) |  | Bump Lift-off | Wafer 표면 이물 잔류(Particle 오염) | 환경 조건 이탈 | 7 | 4 |  |  | D:Particle Counter 세정 후 파티클 측정, 매 Lot |  | P:Scrubber 작업영역 청정도 정기 모니터링
YP | Wafer 청정도(파티클 수)가 공정 기준을 충족하여 공정 중 오염 없는 환경을 제공한다 | PR 두께 규격(PR Thickness Spec, μm) | 40 | UBM Sputter | Sputter 장비로 Wafer 표면에 Ti/Cu UBM 박막을 증착하여 Bump 접합층을 형성한다 | UBM 두께(UBM Thickness, Å) |  | MC | Sputter 장비 | Sputter 장비가 Ti/Cu를 증착하여 Wafer 표면에 UBM층을 형성한다 | DC Power(kW) |  | Bump간 Bridge | 막질 불균일(Film Non-uniformity) | TiW 증착 두께 편차 | 5 | 4 |  |  | D:4-Point Probe 두께 측정, SEM 단면 분석(샘플링) |  | P:Au 증착 두께 인라인 모니터링, 정기 PM
YP | Wafer 청정도(파티클 수)가 공정 기준을 충족하여 공정 중 오염 없는 환경을 제공한다 | PR 두께 규격(PR Thickness Spec, μm) | 40 | UBM Sputter | Sputter 장비로 Wafer 표면에 Ti/Cu UBM 박막을 증착하여 Bump 접합층을 형성한다 | UBM 두께(UBM Thickness, Å) |  | MC | Sputter 장비 | Sputter 장비가 Ti/Cu를 증착하여 Wafer 표면에 UBM층을 형성한다 | DC Power(kW) |  | Bump간 Bridge | 막질 불균일(Film Non-uniformity) | Au 증착 두께 편차 | 5 | 4 |  |  | D:4-Point Probe 두께 측정, SEM 단면 분석(샘플링) |  | P:Au 증착 두께 인라인 모니터링, 정기 PM
YP | Wafer 청정도(파티클 수)가 공정 기준을 충족하여 공정 중 오염 없는 환경을 제공한다 | PR 두께 규격(PR Thickness Spec, μm) | 40 | UBM Sputter | Sputter 장비로 Wafer 표면에 Ti/Cu UBM 박막을 증착하여 Bump 접합층을 형성한다 | UBM 두께(UBM Thickness, Å) |  | IM | Ti Target | Ti Target이 스퍼터링 소재를 공급하여 Ti 박막 형성을 지원한다 | Target 두께 잔량(Remaining Thickness, mm) |  | Bump간 Bridge | 막질 불균일(Film Non-uniformity) | Target 소진 | 5 | 4 |  |  | D:4-Point Probe 두께 측정, SEM 단면 분석(샘플링) |  | P:Ti Target 잔량 자동 모니터링, 소진 임박 알람 P:Cu Target 잔량 자동 모니터링, 소진 임박 알람
YP | Wafer 청정도(파티클 수)가 공정 기준을 충족하여 공정 중 오염 없는 환경을 제공한다 | PR 두께 규격(PR Thickness Spec, μm) | 40 | UBM Sputter | Sputter 장비로 Wafer 표면에 Ti/Cu UBM 박막을 증착하여 Bump 접합층을 형성한다 | UBM 두께(UBM Thickness, Å) |  | EN | 진공 챔버 | 진공 챔버가 고진공 환경을 유지하여 Sputter 공정 순도를 보장한다 | 진공도(Base Pressure, Pa) |  | Bump간 Bridge | 막질 불균일(Film Non-uniformity) | 진공 누설 | 5 | 2 |  |  | D:4-Point Probe 두께 측정, SEM 단면 분석(샘플링) |  | P:진공 챔버 기밀 점검, 진공도 실시간 인터록
YP | Wafer 청정도(파티클 수)가 공정 기준을 충족하여 공정 중 오염 없는 환경을 제공한다 | PR 두께 규격(PR Thickness Spec, μm) | 40 | UBM Sputter | Sputter 장비로 Wafer 표면에 Ti/Cu UBM 박막을 증착하여 Bump 접합층을 형성한다 | UBM 두께(UBM Thickness, Å) |  | IM | Cu Target | Ti Target이 스퍼터링 소재를 공급하여 Ti 박막 형성을 지원한다 | Target 두께 잔량(Remaining Thickness, mm) |  | PR 두께 Spec Out으로 인한 패턴 불량 | UBM 두께 부족(Thickness Under Spec) | Target 소진 | 5 | 4 |  |  | D:4-Point Probe 두께 측정, SEM 단면 분석(샘플링) |  | P:Ti Target 잔량 자동 모니터링, 소진 임박 알람 P:Cu Target 잔량 자동 모니터링, 소진 임박 알람
YP | Wafer 청정도(파티클 수)가 공정 기준을 충족하여 공정 중 오염 없는 환경을 제공한다 | PR 두께 규격(PR Thickness Spec, μm) | 40 | UBM Sputter | Sputter 장비로 Wafer 표면에 Ti/Cu UBM 박막을 증착하여 Bump 접합층을 형성한다 | UBM 두께(UBM Thickness, Å) |  | IM | Cu Target | Ti Target이 스퍼터링 소재를 공급하여 Ti 박막 형성을 지원한다 | Target 두께 잔량(Remaining Thickness, mm) |  | PR 두께 Spec Out으로 인한 패턴 불량 | UBM 두께 부족(Thickness Under Spec) | Target 소진 | 5 | 4 |  |  | D:4-Point Probe 두께 측정, SEM 단면 분석(샘플링) |  | P:Ti Target 잔량 자동 모니터링, 소진 임박 알람 P:Cu Target 잔량 자동 모니터링, 소진 임박 알람
YP | Wafer 청정도(파티클 수)가 공정 기준을 충족하여 공정 중 오염 없는 환경을 제공한다 | PR 두께 규격(PR Thickness Spec, μm) | 40 | UBM Sputter | Sputter 장비로 Wafer 표면에 Ti/Cu UBM 박막을 증착하여 Bump 접합층을 형성한다 | UBM 두께(UBM Thickness, Å) |  | MN | Sputter 작업자 | Sputter 작업자가 Recipe를 설정하고 공정 조건을 감시하여 증착 품질을 확보한다 | 작업 숙련도 |  | PR 두께 Spec Out으로 인한 패턴 불량 | UBM 두께 부족(Thickness Under Spec) | 작업 숙련도 부족 | 5 | 5 |  |  | D:4-Point Probe 두께 측정, SEM 단면 분석(샘플링) |  | P:Sputter Recipe 승인제도, 작업 표준 교육
YP | Wafer 청정도(파티클 수)가 공정 기준을 충족하여 공정 중 오염 없는 환경을 제공한다 | PR 두께 규격(PR Thickness Spec, μm) | 40 | UBM Sputter | Sputter 장비로 Wafer 표면에 Ti/Cu UBM 박막을 증착하여 Bump 접합층을 형성한다 | UBM 두께(UBM Thickness, Å) |  | MC | Sputter 장비 | Sputter 장비가 Ti/Cu를 증착하여 Wafer 표면에 UBM층을 형성한다 | DC Power(kW) |  | PR 두께 Spec Out으로 인한 패턴 불량 | UBM 두께 부족(Thickness Under Spec) | Power 변동 | 5 | 4 |  |  | D:4-Point Probe 두께 측정, SEM 단면 분석(샘플링) |  | P:Sputter 장비 정기 PM, Power 실시간 모니터링
YP | Wafer 청정도(파티클 수)가 공정 기준을 충족하여 공정 중 오염 없는 환경을 제공한다 | PR 두께 규격(PR Thickness Spec, μm) | 40 | UBM Sputter | Sputter 장비로 Wafer 표면에 Ti/Cu UBM 박막을 증착하여 Bump 접합층을 형성한다 | UBM 두께(UBM Thickness, Å) |  | MC | Sputter 장비 | Sputter 장비가 Ti/Cu를 증착하여 Wafer 표면에 UBM층을 형성한다 | DC Power(kW) |  | PR 두께 Spec Out으로 인한 패턴 불량 | UBM 두께 부족(Thickness Under Spec) | 전압 변동 | 5 | 4 |  |  | D:4-Point Probe 두께 측정, SEM 단면 분석(샘플링) |  | P:DC Power Supply 전압 안정도 정기 교정
YP | Wafer 청정도(파티클 수)가 공정 기준을 충족하여 공정 중 오염 없는 환경을 제공한다 | PR 두께 규격(PR Thickness Spec, μm) | 40 | UBM Sputter | Sputter 장비로 Wafer 표면에 Ti/Cu UBM 박막을 증착하여 Bump 접합층을 형성한다 | UBM 두께(UBM Thickness, Å) |  | MC | Sputter 장비 | Sputter 장비가 Ti/Cu를 증착하여 Wafer 표면에 UBM층을 형성한다 | DC Power(kW) |  | PR 두께 Spec Out으로 인한 패턴 불량 | UBM 두께 부족(Thickness Under Spec) | RF Etch Amount 규격 이탈 | 5 | 4 |  |  | D:4-Point Probe 두께 측정, SEM 단면 분석(샘플링) |  | P:Au 증착 두께 인라인 모니터링, 정기 PM
YP | Wafer 청정도(파티클 수)가 공정 기준을 충족하여 공정 중 오염 없는 환경을 제공한다 | PR 두께 규격(PR Thickness Spec, μm) | 40 | UBM Sputter | Sputter 장비로 Wafer 표면에 Ti/Cu UBM 박막을 증착하여 Bump 접합층을 형성한다 | UBM 두께(UBM Thickness, Å) |  | MC | DC Power Supply | Sputter 장비가 Ti/Cu를 증착하여 Wafer 표면에 UBM층을 형성한다 | DC Power(kW) |  | PR 두께 Spec Out으로 인한 패턴 불량 | UBM 두께 부족(Thickness Under Spec) | 전압 안정도(Voltage Stability, V) 부적합 | 5 | 4 |  |  | D:4-Point Probe 두께 측정, SEM 단면 분석(샘플링) |  | P:Au 증착 두께 인라인 모니터링, 정기 PM
YP | Wafer 청정도(파티클 수)가 공정 기준을 충족하여 공정 중 오염 없는 환경을 제공한다 | PR 두께 규격(PR Thickness Spec, μm) | 50 | Scrubber2 | UBM Sputter 후 Wafer 표면을 세정하여 파티클 및 이물을 제거한다 | 파티클 잔류수(Particle Count, ea) |  | MN | Scrubber2 작업자 | Scrubber2 작업자가 세정 조건을 설정하고 공정 완료를 확인한다 | 작업 숙련도 |  | CD Spec Out으로 인한 Bump 형성 불량 | Wafer 표면 이물 잔류(Particle 오염) | 작업 숙련도 부족 | 5 | 5 |  |  | D:Particle Counter 세정 후 파티클 측정, 매 Lot |  | P:Scrubber2 작업 표준 교육, 인증 후 투입
YP | Wafer 청정도(파티클 수)가 공정 기준을 충족하여 공정 중 오염 없는 환경을 제공한다 | PR 두께 규격(PR Thickness Spec, μm) | 50 | Scrubber2 | UBM Sputter 후 Wafer 표면을 세정하여 파티클 및 이물을 제거한다 | 파티클 잔류수(Particle Count, ea) |  | MC | Scrubber 장비 | Scrubber 장비가 DI Water를 분사하여 Sputter 후 파티클을 제거한다 | 분사 압력(Spray Pressure, kPa) |  | CD Spec Out으로 인한 Bump 형성 불량 | Wafer 표면 이물 잔류(Particle 오염) | 노즐 막힘 | 5 | 4 |  |  | D:Particle Counter 세정 후 파티클 측정, 매 Lot |  | P:Scrubber 장비 정기 PM, 노즐 주기 점검
YP | Wafer 청정도(파티클 수)가 공정 기준을 충족하여 공정 중 오염 없는 환경을 제공한다 | PR 두께 규격(PR Thickness Spec, μm) | 50 | Scrubber2 | UBM Sputter 후 Wafer 표면을 세정하여 파티클 및 이물을 제거한다 | 파티클 잔류수(Particle Count, ea) |  | IM | DI Water | DI Water가 Wafer 표면을 세정하여 이물을 제거한다 | 비저항(Resistivity, MΩ·cm) |  | CD Spec Out으로 인한 Bump 형성 불량 | Wafer 표면 이물 잔류(Particle 오염) | DI Water 비저항 저하 | 5 |  |  |  | D:Particle Counter 세정 후 파티클 측정, 매 Lot |  | P:DI Water 비저항 일일 측정, 기준 미달 시 교체
YP | Wafer 청정도(파티클 수)가 공정 기준을 충족하여 공정 중 오염 없는 환경을 제공한다 | PR 두께 규격(PR Thickness Spec, μm) | 50 | Scrubber2 | UBM Sputter 후 Wafer 표면을 세정하여 파티클 및 이물을 제거한다 | 파티클 잔류수(Particle Count, ea) |  | EN | Scrubber2 작업영역 | Scrubber2 작업영역이 재오염 방지 환경을 유지한다 | 청정도 등급(ISO Class) / 온습도(Temp·Humidity) |  | CD Spec Out으로 인한 Bump 형성 불량 | Wafer 표면 이물 잔류(Particle 오염) | 환경 조건 이탈 | 5 | 4 |  |  | D:Particle Counter 세정 후 파티클 측정, 매 Lot |  | P:Scrubber2 작업영역 청정도 정기 모니터링
YP | Wafer 청정도(파티클 수)가 공정 기준을 충족하여 공정 중 오염 없는 환경을 제공한다 | PR 두께 규격(PR Thickness Spec, μm) | 60 | PR Coating | Coater 장비로 Wafer 표면에 Photo Resist를 균일하게 도포한다 | PR 두께(PR Thickness, μm) |  | MN | Coating 작업자 | Coating 작업자가 Coater Recipe를 설정하고 PR 도포 완료를 확인한다 | 작업 숙련도 |  | PR Scum 잔류로 인한 Au Bump 형성 불량 | PR 두께 불균일(PR Thickness Non-uniformity) | 작업 숙련도 부족 | 5 | 5 |  |  | D:α-step/Ellipsometer PR 두께 측정, 매 Lot |  | P:Coater Recipe 승인제도, 작업 표준 교육
YP | Wafer 청정도(파티클 수)가 공정 기준을 충족하여 공정 중 오염 없는 환경을 제공한다 | PR 두께 규격(PR Thickness Spec, μm) | 60 | PR Coating | Coater 장비로 Wafer 표면에 Photo Resist를 균일하게 도포한다 | PR 두께(PR Thickness, μm) |  | MC | Coater | Coater가 Wafer를 회전시켜 PR을 균일하게 도포한다 | 회전 속도(RPM) |  | PR Scum 잔류로 인한 Au Bump 형성 불량 | PR 두께 불균일(PR Thickness Non-uniformity) | RPM 편차 | 5 | 4 |  |  | D:α-step/Ellipsometer PR 두께 측정, 매 Lot |  | P:Coater 정기 PM, RPM 교정 및 모니터링
YP | Wafer 청정도(파티클 수)가 공정 기준을 충족하여 공정 중 오염 없는 환경을 제공한다 | PR 두께 규격(PR Thickness Spec, μm) | 60 | PR Coating | Coater 장비로 Wafer 표면에 Photo Resist를 균일하게 도포한다 | PR 두께(PR Thickness, μm) |  | IM | PR(Photo Resist) | PR(Photo Resist)이 감광 재료로서 패턴 형성의 기반을 제공한다 | 점도(Viscosity, cP) |  | PR Scum 잔류로 인한 Au Bump 형성 불량 | PR 두께 불균일(PR Thickness Non-uniformity) | PR 열화 | 5 | 4 |  |  | D:α-step/Ellipsometer PR 두께 측정, 매 Lot |  | P:PR 보관 온도·유효기간 관리, 입고 검사
YP | Wafer 청정도(파티클 수)가 공정 기준을 충족하여 공정 중 오염 없는 환경을 제공한다 | PR 두께 규격(PR Thickness Spec, μm) | 60 | PR Coating | Coater 장비로 Wafer 표면에 Photo Resist를 균일하게 도포한다 | PR 두께(PR Thickness, μm) |  | EN | Yellow Room | Yellow Room이 UV 차단 환경을 유지하여 PR 노광을 방지한다 | 청정도 등급(ISO Class) / 온습도(Temp·Humidity) |  | PR Scum 잔류로 인한 Au Bump 형성 불량 | PR 두께 불균일(PR Thickness Non-uniformity) | 환경 조건 이탈 | 5 | 4 |  |  | D:α-step/Ellipsometer PR 두께 측정, 매 Lot |  | P:Yellow Room UV 조도 정기 점검, 기준 초과 시 알람
YP | Wafer 청정도(파티클 수)가 공정 기준을 충족하여 공정 중 오염 없는 환경을 제공한다 | PR 두께 규격(PR Thickness Spec, μm) | 70 | Exposure | Stepper/Scanner로 Mask 패턴을 Wafer에 노광하여 Bump 개구부 패턴을 형성한다 | CD(Critical Dimension, μm) |  | MN | Exposure 작업자 | Exposure 작업자가 Mask 정렬 및 노광 조건을 설정하여 패턴 전사를 수행한다 | 작업 숙련도 |  | Bump Height Spec Out으로 인한 제품 특성 이상 | CD 규격 이탈(CD Out of Spec) | 작업 숙련도 부족 | 8 | 5 |  |  | D:CD-SEM CD 측정, 매 Lot 샘플링 |  | P:Exposure Recipe 승인제도, Mask 정렬 교육
YP | Wafer 청정도(파티클 수)가 공정 기준을 충족하여 공정 중 오염 없는 환경을 제공한다 | PR 두께 규격(PR Thickness Spec, μm) | 70 | Exposure | Stepper/Scanner로 Mask 패턴을 Wafer에 노광하여 Bump 개구부 패턴을 형성한다 | CD(Critical Dimension, μm) |  | MC | Stepper/Scanner | Stepper/Scanner가 UV 광원으로 Mask 패턴을 Wafer에 정밀 전사한다 | 노광 에너지(UV Energy, mJ/cm²) |  | Bump Height Spec Out으로 인한 제품 특성 이상 | CD 규격 이탈(CD Out of Spec) | 에너지 편차 | 8 | 4 |  |  | D:CD-SEM CD 측정, 매 Lot 샘플링 |  | P:Stepper/Scanner 광원 에너지 정기 교정, PM
YP | Wafer 청정도(파티클 수)가 공정 기준을 충족하여 공정 중 오염 없는 환경을 제공한다 | PR 두께 규격(PR Thickness Spec, μm) | 70 | Exposure | Stepper/Scanner로 Mask 패턴을 Wafer에 노광하여 Bump 개구부 패턴을 형성한다 | CD(Critical Dimension, μm) |  | IM | Mask(Reticle) | Mask(Reticle)이 Bump 패턴 정보를 제공하여 CD 형성의 기준이 된다 | CD 정밀도(Reticle CD Accuracy, nm) |  | Bump Height Spec Out으로 인한 제품 특성 이상 | CD 규격 이탈(CD Out of Spec) | Mask 결함 | 8 | 4 |  |  | D:CD-SEM CD 측정, 매 Lot 샘플링 |  | P:Mask 이물·손상 입고 검사, 보관 기준 관리
YP | Wafer 청정도(파티클 수)가 공정 기준을 충족하여 공정 중 오염 없는 환경을 제공한다 | PR 두께 규격(PR Thickness Spec, μm) | 70 | Exposure | Stepper/Scanner로 Mask 패턴을 Wafer에 노광하여 Bump 개구부 패턴을 형성한다 | CD(Critical Dimension, μm) |  | EN | Exposure 챔버 | Exposure 챔버가 온습도·진동 차단 환경을 유지하여 노광 정밀도를 확보한다 | 청정도 등급(ISO Class) / 온습도(Temp·Humidity) |  | Bump Height Spec Out으로 인한 제품 특성 이상 | CD 규격 이탈(CD Out of Spec) | 환경 조건 이탈 | 8 | 3 |  |  | D:CD-SEM CD 측정, 매 Lot 샘플링 |  | P:Exposure 챔버 온습도·진동 정기 점검
YP | Wafer 청정도(파티클 수)가 공정 기준을 충족하여 공정 중 오염 없는 환경을 제공한다 | PR 두께 규격(PR Thickness Spec, μm) | 80 | Develop | Developer로 노광된 PR을 현상하여 Bump 형성용 Opening을 정확하게 형성한다 | Opening 정확도(Opening Accuracy, μm) |  | MN | Develop 작업자 | Develop 작업자가 현상 조건을 설정하고 Opening 형성 결과를 확인한다 | 작업 숙련도 |  | Plating 균일도 Spec Out으로 인한 Bump 특성 이상 | Under/Over develop(Opening 불량) | 작업 숙련도 부족 | 4 | 5 |  |  | D:SEM Opening 치수 측정, 매 Lot 샘플링 |  | P:Develop Recipe 승인제도, 작업 표준 교육
YP | Wafer 청정도(파티클 수)가 공정 기준을 충족하여 공정 중 오염 없는 환경을 제공한다 | PR 두께 규격(PR Thickness Spec, μm) | 80 | Develop | Developer로 노광된 PR을 현상하여 Bump 형성용 Opening을 정확하게 형성한다 | Opening 정확도(Opening Accuracy, μm) |  | MC | Developer | Developer가 현상액을 공급하여 노광된 PR을 선택적으로 용해한다 | 현상 시간(Develop Time, sec) |  | Plating 균일도 Spec Out으로 인한 Bump 특성 이상 | Under/Over develop(Opening 불량) | 현상 시간 편차 | 4 | 4 |  |  | D:SEM Opening 치수 측정, 매 Lot 샘플링 |  | P:Developer 현상 시간 자동 제어, PM 정기 실시
YP | Wafer 청정도(파티클 수)가 공정 기준을 충족하여 공정 중 오염 없는 환경을 제공한다 | PR 두께 규격(PR Thickness Spec, μm) | 80 | Develop | Developer로 노광된 PR을 현상하여 Bump 형성용 Opening을 정확하게 형성한다 | Opening 정확도(Opening Accuracy, μm) |  | IM | 현상액(TMAH) | 현상액(TMAH)이 노광 PR을 용해하여 Bump Opening을 형성한다 | TMAH 농도(Concentration, %) |  | Plating 균일도 Spec Out으로 인한 Bump 특성 이상 | Under/Over develop(Opening 불량) | 농도 편차 | 4 |  |  |  | D:SEM Opening 치수 측정, 매 Lot 샘플링 |  | P:현상액 농도 정기 측정, 기준 이탈 시 교체
YP | Wafer 청정도(파티클 수)가 공정 기준을 충족하여 공정 중 오염 없는 환경을 제공한다 | PR 두께 규격(PR Thickness Spec, μm) | 80 | Develop | Developer로 노광된 PR을 현상하여 Bump 형성용 Opening을 정확하게 형성한다 | Opening 정확도(Opening Accuracy, μm) |  | EN | Develop 작업영역 | Develop 작업영역이 온도·습도를 유지하여 현상 균일성을 확보한다 | 청정도 등급(ISO Class) / 온습도(Temp·Humidity) |  | Plating 균일도 Spec Out으로 인한 Bump 특성 이상 | Under/Over develop(Opening 불량) | 환경 조건 이탈 | 4 | 4 |  |  | D:SEM Opening 치수 측정, 매 Lot 샘플링 |  | P:Develop 작업영역 온도·습도 모니터링
SP | 고객 기능 안정성을 위한 Au 순도 및 IMC 두께 기준을 충족한다 | IMC 두께 고객 규격(IMC Thickness Spec, μm) | 90 | Descum | Descum 장비로 O₂ Plasma 처리하여 PR 개구부 내 잔류 Scum을 완전 제거한다 | PR 잔사 수(Scum Count, ea) |  | MN | Descum 작업자 | Descum 작업자가 O₂ Plasma 조건을 설정하고 Scum 제거를 확인한다 | 작업 숙련도 |  | IMC 과성장에 의한 접합부 열화 | PR Scum 잔류(Descum 불완전) | 작업 숙련도 부족 | 5 | 5 |  |  | D:SEM Scum 유무 확인, 매 Lot 샘플링 |  | P:Descum Recipe 승인제도, 작업 표준 교육
SP | 고객 기능 안정성을 위한 Au 순도 및 IMC 두께 기준을 충족한다 | IMC 두께 고객 규격(IMC Thickness Spec, μm) | 90 | Descum | Descum 장비로 O₂ Plasma 처리하여 PR 개구부 내 잔류 Scum을 완전 제거한다 | PR 잔사 수(Scum Count, ea) |  | MC | Descum 장비 | Descum 장비가 O₂ Plasma를 발생시켜 PR 개구부 내 Scum을 제거한다 | O₂ Plasma Power(W) |  | IMC 과성장에 의한 접합부 열화 | PR Scum 잔류(Descum 불완전) | Power 불안정 | 5 | 4 |  |  | D:SEM Scum 유무 확인, 매 Lot 샘플링 |  | P:Descum 장비 Power 안정도 정기 교정, PM
SP | 고객 기능 안정성을 위한 Au 순도 및 IMC 두께 기준을 충족한다 | IMC 두께 고객 규격(IMC Thickness Spec, μm) | 90 | Descum | Descum 장비로 O₂ Plasma 처리하여 PR 개구부 내 잔류 Scum을 완전 제거한다 | PR 잔사 수(Scum Count, ea) |  | IM | O₂ Gas | O₂ Gas가 Plasma 반응 가스로서 Scum 산화·제거에 기여한다 | Gas 유량(Flow Rate, sccm) |  | IMC 과성장에 의한 접합부 열화 | PR Scum 잔류(Descum 불완전) | Gas 유량 편차 | 5 | 2 |  |  | D:SEM Scum 유무 확인, 매 Lot 샘플링 |  | P:O₂ Gas 유량 자동 제어, 기준 이탈 시 인터록
SP | 고객 기능 안정성을 위한 Au 순도 및 IMC 두께 기준을 충족한다 | IMC 두께 고객 규격(IMC Thickness Spec, μm) | 90 | Descum | Descum 장비로 O₂ Plasma 처리하여 PR 개구부 내 잔류 Scum을 완전 제거한다 | PR 잔사 수(Scum Count, ea) |  | EN | Descum 챔버 | Descum 챔버가 균일한 Plasma 환경을 제공하여 Scum 제거 균일성을 확보한다 | 청정도 등급(ISO Class) / 온습도(Temp·Humidity) |  | IMC 과성장에 의한 접합부 열화 | PR Scum 잔류(Descum 불완전) | 환경 조건 이탈 | 5 | 4 |  |  | D:SEM Scum 유무 확인, 매 Lot 샘플링 |  | P:Descum 챔버 기밀 및 균일도 정기 점검
SP | 고객 기능 안정성을 위한 Au 순도 및 IMC 두께 기준을 충족한다 | IMC 두께 고객 규격(IMC Thickness Spec, μm) | 100 | Au Plating | Au Plating Tank에서 전기도금으로 Wafer Bump 높이 및 순도 기준을 충족하는 Au Bump를 형성한다 | Au Bump 높이(Bump Height, μm) | ★ | MC | Au Plating Tank | Au Plating Tank가 도금액을 순환·유지하여 Au Bump 전기도금 환경을 제공한다 | 도금 전류밀도(Current Density, mA/cm²) | ★ | 라벨 불일치로 인한 Lot 혼입 불량 유출 | Au 순도 저하(Purity Degradation) | 도금 균일도 편차 | 5 | 4 | 4 |  | D:높이 측정기 전수 높이 측정, XRF 순도 분석(샘플링) |  | P:Au Plating Tank 정기 PM, 전류밀도 실시간 모니터링
SP | 고객 기능 안정성을 위한 Au 순도 및 IMC 두께 기준을 충족한다 | IMC 두께 고객 규격(IMC Thickness Spec, μm) | 100 | Au Plating | Au Plating Tank에서 전기도금으로 Wafer Bump 높이 및 순도 기준을 충족하는 Au Bump를 형성한다 | Au Bump 높이(Bump Height, μm) | ★ | IM | Au 도금액(Au Ion Solution) | Au 도금액(Au Ion Solution)이 Au 이온을 공급하여 Bump 형성 소재를 제공한다 | Au 이온 농도(Au Concentration, g/L) | ★ | 라벨 불일치로 인한 Lot 혼입 불량 유출 | Au 순도 저하(Purity Degradation) | 농도 저하 | 5 |  | 4 |  | D:높이 측정기 전수 높이 측정, XRF 순도 분석(샘플링) |  | P:Au 도금액 Au 이온 농도 정기 분석, 기준 이탈 시 보충
SP | 고객 기능 안정성을 위한 Au 순도 및 IMC 두께 기준을 충족한다 | IMC 두께 고객 규격(IMC Thickness Spec, μm) | 100 | Au Plating | Au Plating Tank에서 전기도금으로 Wafer Bump 높이 및 순도 기준을 충족하는 Au Bump를 형성한다 | Au Bump 높이(Bump Height, μm) | ★ | EN | Plating 작업영역 | Plating 작업영역이 온도·청정도를 유지하여 도금 품질을 확보한다 | 청정도 등급(ISO Class) / 온습도(Temp·Humidity) | ★ | 라벨 불일치로 인한 Lot 혼입 불량 유출 | Au 순도 저하(Purity Degradation) | 환경 조건 이탈 | 5 | 4 | 4 |  | D:높이 측정기 전수 높이 측정, XRF 순도 분석(샘플링) |  | P:Plating 작업영역 온도·습도 정기 모니터링
SP | 고객 기능 안정성을 위한 Au 순도 및 IMC 두께 기준을 충족한다 | IMC 두께 고객 규격(IMC Thickness Spec, μm) | 100 | Au Plating | Au Plating Tank에서 전기도금으로 Wafer Bump 높이 및 순도 기준을 충족하는 Au Bump를 형성한다 | Au Bump 높이(Bump Height, μm) | ★ | MN | Plating 작업자 | Plating 작업자가 전류밀도·도금 시간을 설정하고 Bump 높이를 모니터링한다 | 작업 숙련도 | ★ | Particle 오염 불량 유출로 인한 고객 기능 이상 | Au Bump 높이 편차(Height Variation) | 작업 숙련도 부족 | 5 | 4 | 4 |  | D:높이 측정기 전수 높이 측정, XRF 순도 분석(샘플링) |  | P:도금 Recipe 승인제도, 전류밀도 설정 교육
SP | 고객 기능 안정성을 위한 Au 순도 및 IMC 두께 기준을 충족한다 | IMC 두께 고객 규격(IMC Thickness Spec, μm) | 100 | Au Plating | Au Plating Tank에서 전기도금으로 Wafer Bump 높이 및 순도 기준을 충족하는 Au Bump를 형성한다 | Au Bump 높이(Bump Height, μm) | ★ | MC | Au Plating Tank | Au Plating Tank가 도금액을 순환·유지하여 Au Bump 전기도금 환경을 제공한다 | 도금 전류밀도(Current Density, mA/cm²) | ★ | Particle 오염 불량 유출로 인한 고객 기능 이상 | Au Bump 높이 편차(Height Variation) | 전류밀도 편차 | 5 | 4 | 4 |  | D:높이 측정기 전수 높이 측정, XRF 순도 분석(샘플링) |  | P:Au Plating Tank 정기 PM, 전류밀도 실시간 모니터링
SP | 고객 기능 안정성을 위한 Au 순도 및 IMC 두께 기준을 충족한다 | IMC 두께 고객 규격(IMC Thickness Spec, μm) | 100 | Au Plating | Au Plating Tank에서 전기도금으로 Wafer Bump 높이 및 순도 기준을 충족하는 Au Bump를 형성한다 | Au Bump 높이(Bump Height, μm) | ★ | MC | Au Plating Tank | Au Plating Tank가 도금액을 순환·유지하여 Au Bump 전기도금 환경을 제공한다 | 도금 전류밀도(Current Density, mA/cm²) | ★ | Particle 오염 불량 유출로 인한 고객 기능 이상 | Au Bump 높이 편차(Height Variation) | 전류 변동 | 5 | 4 | 4 |  | D:높이 측정기 전수 높이 측정, XRF 순도 분석(샘플링) |  | P:정류기(Rectifier) 정기 교정, 출력 전류 모니터링
SP | 고객 기능 안정성을 위한 Au 순도 및 IMC 두께 기준을 충족한다 | IMC 두께 고객 규격(IMC Thickness Spec, μm) | 100 | Au Plating | Au Plating Tank에서 전기도금으로 Wafer Bump 높이 및 순도 기준을 충족하는 Au Bump를 형성한다 | Au Bump 높이(Bump Height, μm) | ★ | MC | 정류기(Rectifier) | Au Plating Tank가 도금액을 순환·유지하여 Au Bump 전기도금 환경을 제공한다 | 도금 전류밀도(Current Density, mA/cm²) | ★ | Particle 오염 불량 유출로 인한 고객 기능 이상 | Au Bump 높이 편차(Height Variation) | 출력 전류(Output Current, A) 부적합 | 5 | 3 | 4 |  | D:높이 측정기 전수 높이 측정, XRF 순도 분석(샘플링) |  | P:도금 균일도 SPC 관리, 정기 전류 분포 측정
SP | 고객 기능 안정성을 위한 Au 순도 및 IMC 두께 기준을 충족한다 | IMC 두께 고객 규격(IMC Thickness Spec, μm) | 110 | PR Strip | Strip 장비로 도금 후 잔류 PR을 완전히 제거하여 Bump 형성 영역을 노출한다 | PR 잔사(Strip Residue, ea) |  | MN | Strip 작업자 | Strip 작업자가 Strip 조건을 설정하고 PR 잔사 제거를 확인한다 | 작업 숙련도 |  | 외관 결함 불량 유출(고객 Outgoing Defect) | PR 잔사 잔류(Strip 불완전) | 작업 숙련도 부족 | 4 | 4 |  |  | D:SEM PR 잔사 확인, 매 Lot 샘플링 |  | P:Strip Recipe 승인제도, 온도 설정 교육
SP | 고객 기능 안정성을 위한 Au 순도 및 IMC 두께 기준을 충족한다 | IMC 두께 고객 규격(IMC Thickness Spec, μm) | 110 | PR Strip | Strip 장비로 도금 후 잔류 PR을 완전히 제거하여 Bump 형성 영역을 노출한다 | PR 잔사(Strip Residue, ea) |  | MC | Strip 장비 | Strip 장비가 용제를 공급·가열하여 잔류 PR을 완전히 제거한다 | Strip 온도(Temperature, ℃) |  | 외관 결함 불량 유출(고객 Outgoing Defect) | PR 잔사 잔류(Strip 불완전) | 온도 편차 | 4 | 4 |  |  | D:SEM PR 잔사 확인, 매 Lot 샘플링 |  | P:Strip 장비 온도 교정, 정기 PM
SP | 고객 기능 안정성을 위한 Au 순도 및 IMC 두께 기준을 충족한다 | IMC 두께 고객 규격(IMC Thickness Spec, μm) | 110 | PR Strip | Strip 장비로 도금 후 잔류 PR을 완전히 제거하여 Bump 형성 영역을 노출한다 | PR 잔사(Strip Residue, ea) |  | IM | Strip 용제 | Strip 용제가 PR을 용해하여 잔사 없이 제거한다 | 용제 농도(Concentration, %) |  | 외관 결함 불량 유출(고객 Outgoing Defect) | PR 잔사 잔류(Strip 불완전) | 자재 품질 부적합 | 4 |  |  |  | D:SEM PR 잔사 확인, 매 Lot 샘플링 |  | P:Strip 용제 농도 정기 측정, 기준 이탈 시 교체
SP | 고객 기능 안정성을 위한 Au 순도 및 IMC 두께 기준을 충족한다 | IMC 두께 고객 규격(IMC Thickness Spec, μm) | 110 | PR Strip | Strip 장비로 도금 후 잔류 PR을 완전히 제거하여 Bump 형성 영역을 노출한다 | PR 잔사(Strip Residue, ea) |  | EN | Strip 작업영역 | Strip 작업영역이 환기·안전 환경을 유지하여 작업 안전성을 확보한다 | 청정도 등급(ISO Class) / 온습도(Temp·Humidity) |  | 외관 결함 불량 유출(고객 Outgoing Defect) | PR 잔사 잔류(Strip 불완전) | 환경 조건 이탈 | 4 | 3 |  |  | D:SEM PR 잔사 확인, 매 Lot 샘플링 |  | P:Strip 작업영역 환기 상태 정기 점검
SP | 고객 기능 안정성을 위한 Au 순도 및 IMC 두께 기준을 충족한다 | IMC 두께 고객 규격(IMC Thickness Spec, μm) | 120 | Au Etch | Au Etchant를 이용하여 Bump 외부 Au Seed Layer를 선택적으로 식각·제거한다 | 에칭 잔류물(Etch Residue, ea) |  | MN | Au Etch 작업자 | Au Etch 작업자가 식각 조건을 설정하고 잔류물 제거를 확인한다 | 작업 숙련도 |  | 고객 Packing 기준 부적합으로 인한 납품 Reject | 에칭 부족/과다(Under/Over Etch) | 작업 숙련도 부족 | 5 | 5 |  |  | D:SEM 에칭 잔류물 확인, 매 Lot 샘플링 |  | P:Au Etch Recipe 승인제도, 작업 표준 교육
SP | 고객 기능 안정성을 위한 Au 순도 및 IMC 두께 기준을 충족한다 | IMC 두께 고객 규격(IMC Thickness Spec, μm) | 120 | Au Etch | Au Etchant를 이용하여 Bump 외부 Au Seed Layer를 선택적으로 식각·제거한다 | 에칭 잔류물(Etch Residue, ea) |  | MC | Au Etch 장비 | Au Etch 장비가 Au Etchant를 공급하여 Bump 외부 Au Seed를 선택 식각한다 | 식각 시간(Etch Time, sec) |  | 고객 Packing 기준 부적합으로 인한 납품 Reject | 에칭 부족/과다(Under/Over Etch) | 에칭 시간 편차 | 5 | 4 |  |  | D:SEM 에칭 잔류물 확인, 매 Lot 샘플링 |  | P:Au Etch 장비 식각 시간 자동 제어, 정기 PM
SP | 고객 기능 안정성을 위한 Au 순도 및 IMC 두께 기준을 충족한다 | IMC 두께 고객 규격(IMC Thickness Spec, μm) | 120 | Au Etch | Au Etchant를 이용하여 Bump 외부 Au Seed Layer를 선택적으로 식각·제거한다 | 에칭 잔류물(Etch Residue, ea) |  | MC | Au Etch 장비 | Au Etch 장비가 Au Etchant를 공급하여 Bump 외부 Au Seed를 선택 식각한다 | 식각 시간(Etch Time, sec) |  | 고객 Packing 기준 부적합으로 인한 납품 Reject | 에칭 부족/과다(Under/Over Etch) | Au Etch Rate 편차 | 5 | 4 |  |  | D:SEM 에칭 잔류물 확인, 매 Lot 샘플링 |  | P:Au Etch Rate 정기 모니터링, 교정
SP | 고객 기능 안정성을 위한 Au 순도 및 IMC 두께 기준을 충족한다 | IMC 두께 고객 규격(IMC Thickness Spec, μm) | 120 | Au Etch | Au Etchant를 이용하여 Bump 외부 Au Seed Layer를 선택적으로 식각·제거한다 | 에칭 잔류물(Etch Residue, ea) |  | IM | Au Etchant | Au Etchant가 Au Seed Layer를 선택적으로 식각하여 단락 방지 구조를 형성한다 | Etchant 농도(Concentration, %) |  | 고객 Packing 기준 부적합으로 인한 납품 Reject | 에칭 부족/과다(Under/Over Etch) | 자재 품질 부적합 | 5 |  |  |  | D:SEM 에칭 잔류물 확인, 매 Lot 샘플링 |  | P:Au Etchant 농도 정기 측정, 기준 이탈 시 교체
SP | 고객 기능 안정성을 위한 Au 순도 및 IMC 두께 기준을 충족한다 | IMC 두께 고객 규격(IMC Thickness Spec, μm) | 120 | Au Etch | Au Etchant를 이용하여 Bump 외부 Au Seed Layer를 선택적으로 식각·제거한다 | 에칭 잔류물(Etch Residue, ea) |  | IM | Au Etchant | Au Etchant가 Au Seed Layer를 선택적으로 식각하여 단락 방지 구조를 형성한다 | Etchant 농도(Concentration, %) |  | 고객 Packing 기준 부적합으로 인한 납품 Reject | 에칭 부족/과다(Under/Over Etch) | H₂O₂ 농도 편차에 의한 Etch Rate 이탈 | 5 |  |  |  | D:SEM 에칭 잔류물 확인, 매 Lot 샘플링 |  | P:H₂O₂ 농도 정기 측정, 기준 이탈 시 교체
SP | 고객 기능 안정성을 위한 Au 순도 및 IMC 두께 기준을 충족한다 | IMC 두께 고객 규격(IMC Thickness Spec, μm) | 120 | Au Etch | Au Etchant를 이용하여 Bump 외부 Au Seed Layer를 선택적으로 식각·제거한다 | 에칭 잔류물(Etch Residue, ea) |  | EN | Etch 작업영역 | Etch 작업영역이 약액 안전 환경을 유지하여 작업 안전성을 확보한다 | 청정도 등급(ISO Class) / 온습도(Temp·Humidity) |  | 고객 Packing 기준 부적합으로 인한 납품 Reject | 에칭 부족/과다(Under/Over Etch) | 환경 조건 이탈 | 5 | 3 |  |  | D:SEM 에칭 잔류물 확인, 매 Lot 샘플링 |  | P:Etch 작업영역 환기 및 약액 안전 정기 점검
SP | 고객 기능 안정성을 위한 Au 순도 및 IMC 두께 기준을 충족한다 | IMC 두께 고객 규격(IMC Thickness Spec, μm) | 130 | TiW Etch | TiW Etchant를 이용하여 Bump 외부 TiW Seed Layer를 선택적으로 식각·제거한다 | Seed 잔류물(Seed Residue, ea) |  | MN | TiW Etch 작업자 | TiW Etch 작업자가 식각 조건을 설정하고 Seed 잔류물 제거를 확인한다 | 작업 숙련도 |  | IMC 두께 Spec Out으로 인한 접합부 신뢰성 저하 | TiW Etch 후 잔류 Film 이상(Under/Over etch) | 작업 숙련도 부족 | 7 | 5 |  |  | D:SEM Seed 잔류물 확인, 매 Lot 샘플링 |  | P:TiW Etch Recipe 승인제도, 작업 표준 교육
SP | 고객 기능 안정성을 위한 Au 순도 및 IMC 두께 기준을 충족한다 | IMC 두께 고객 규격(IMC Thickness Spec, μm) | 130 | TiW Etch | TiW Etchant를 이용하여 Bump 외부 TiW Seed Layer를 선택적으로 식각·제거한다 | Seed 잔류물(Seed Residue, ea) |  | MC | TiW Etch 장비 | TiW Etch 장비가 TiW Etchant를 공급하여 Bump 외부 TiW Seed를 선택 식각한다 | 식각 온도(Etch Temperature, ℃) |  | IMC 두께 Spec Out으로 인한 접합부 신뢰성 저하 | TiW Etch 후 잔류 Film 이상(Under/Over etch) | 온도 편차 | 7 | 4 |  |  | D:SEM Seed 잔류물 확인, 매 Lot 샘플링 |  | P:TiW Etch 장비 온도 교정, 정기 PM
SP | 고객 기능 안정성을 위한 Au 순도 및 IMC 두께 기준을 충족한다 | IMC 두께 고객 규격(IMC Thickness Spec, μm) | 130 | TiW Etch | TiW Etchant를 이용하여 Bump 외부 TiW Seed Layer를 선택적으로 식각·제거한다 | Seed 잔류물(Seed Residue, ea) |  | MC | TiW Etch 장비 | TiW Etch 장비가 TiW Etchant를 공급하여 Bump 외부 TiW Seed를 선택 식각한다 | 식각 온도(Etch Temperature, ℃) |  | IMC 두께 Spec Out으로 인한 접합부 신뢰성 저하 | TiW Etch 후 잔류 Film 이상(Under/Over etch) | Etch Rate 편차 | 7 | 4 |  |  | D:SEM Seed 잔류물 확인, 매 Lot 샘플링 |  | P:Etch Rate 정기 모니터링, 교정
SP | 고객 기능 안정성을 위한 Au 순도 및 IMC 두께 기준을 충족한다 | IMC 두께 고객 규격(IMC Thickness Spec, μm) | 130 | TiW Etch | TiW Etchant를 이용하여 Bump 외부 TiW Seed Layer를 선택적으로 식각·제거한다 | Seed 잔류물(Seed Residue, ea) |  | IM | TiW Etchant | TiW Etchant가 TiW Seed Layer를 선택적으로 식각하여 절연 구조를 완성한다 | Etchant 농도(Concentration, %) |  | IMC 두께 Spec Out으로 인한 접합부 신뢰성 저하 | TiW Etch 후 잔류 Film 이상(Under/Over etch) | 자재 품질 부적합 | 7 |  |  |  | D:SEM Seed 잔류물 확인, 매 Lot 샘플링 |  | P:TiW Etchant 농도 정기 측정, 기준 이탈 시 교체
SP | 고객 기능 안정성을 위한 Au 순도 및 IMC 두께 기준을 충족한다 | IMC 두께 고객 규격(IMC Thickness Spec, μm) | 130 | TiW Etch | TiW Etchant를 이용하여 Bump 외부 TiW Seed Layer를 선택적으로 식각·제거한다 | Seed 잔류물(Seed Residue, ea) |  | EN | TiW Etch 작업영역 | TiW Etch 작업영역이 약액 안전 환경을 유지한다 | 청정도 등급(ISO Class) / 온습도(Temp·Humidity) |  | IMC 두께 Spec Out으로 인한 접합부 신뢰성 저하 | TiW Etch 후 잔류 Film 이상(Under/Over etch) | 환경 조건 이탈 | 7 | 3 |  |  | D:SEM Seed 잔류물 확인, 매 Lot 샘플링 |  | P:TiW Etch 작업영역 환기 및 약액 안전 정기 점검
USER | 최종 사용자 전기적·기계적 신뢰성 기준을 충족하는 Au Bump를 제공한다 | Au Bump 전기적 신뢰성 기준(Electrical Reliability Spec) | 140 | Anneal | Anneal 장비로 열처리하여 Au Bump와 Al PAD 간 IMC 두께를 적정 수준으로 형성한다 | IMC 두께(IMC Thickness, μm) |  | MC | Anneal 장비 | Anneal 장비가 설정 온도로 Wafer를 가열하여 IMC 성장을 제어한다 | 열처리 온도(Anneal Temperature, ℃) |  | 고객 라인 정지, 클레임 | IMC 과성장(IMC Overgrowth) | 열처리 시간(Anneal Time, min) 부적합 | 6 | 4 |  |  | D:TEM/SEM IMC 두께 분석, 매 Lot 샘플링 |  | P:Anneal 장비 온도 교정, 정기 PM
USER | 최종 사용자 전기적·기계적 신뢰성 기준을 충족하는 Au Bump를 제공한다 | Au Bump 전기적 신뢰성 기준(Electrical Reliability Spec) | 140 | Anneal | Anneal 장비로 열처리하여 Au Bump와 Al PAD 간 IMC 두께를 적정 수준으로 형성한다 | IMC 두께(IMC Thickness, μm) |  | MN | Anneal 작업자 | Anneal 작업자가 온도·시간 조건을 설정하고 열처리 완료를 확인한다 | 작업 숙련도 |  | 고객 라인 정지, 클레임 | IMC 과성장(IMC Overgrowth) | 작업 숙련도 부족 | 6 | 4 |  |  | D:TEM/SEM IMC 두께 분석, 매 Lot 샘플링 |  | P:Anneal Recipe 승인제도, 온도·시간 설정 교육
USER | 최종 사용자 전기적·기계적 신뢰성 기준을 충족하는 Au Bump를 제공한다 | Au Bump 전기적 신뢰성 기준(Electrical Reliability Spec) | 140 | Anneal | Anneal 장비로 열처리하여 Au Bump와 Al PAD 간 IMC 두께를 적정 수준으로 형성한다 | IMC 두께(IMC Thickness, μm) |  | MC | Anneal 장비 | Anneal 장비가 설정 온도로 Wafer를 가열하여 IMC 성장을 제어한다 | 열처리 온도(Anneal Temperature, ℃) |  | 고객 라인 정지, 클레임 | IMC 과성장(IMC Overgrowth) | 온도 과다/부족 | 6 | 4 |  |  | D:TEM/SEM IMC 두께 분석, 매 Lot 샘플링 |  | P:Anneal 장비 온도 교정, 정기 PM
USER | 최종 사용자 전기적·기계적 신뢰성 기준을 충족하는 Au Bump를 제공한다 | Au Bump 전기적 신뢰성 기준(Electrical Reliability Spec) | 140 | Anneal | Anneal 장비로 열처리하여 Au Bump와 Al PAD 간 IMC 두께를 적정 수준으로 형성한다 | IMC 두께(IMC Thickness, μm) |  | IM | N₂ Gas | N₂ Gas가 불활성 분위기를 제공하여 Anneal 중 산화를 방지한다 | 자재 규격 기준(Material Spec) |  | 고객 라인 정지, 클레임 | IMC 과성장(IMC Overgrowth) | 자재 품질 부적합 | 6 | 4 |  |  | D:TEM/SEM IMC 두께 분석, 매 Lot 샘플링 |  | P:N₂ Gas 유량 자동 제어, 순도 정기 분석
USER | 최종 사용자 전기적·기계적 신뢰성 기준을 충족하는 Au Bump를 제공한다 | Au Bump 전기적 신뢰성 기준(Electrical Reliability Spec) | 140 | Anneal | Anneal 장비로 열처리하여 Au Bump와 Al PAD 간 IMC 두께를 적정 수준으로 형성한다 | IMC 두께(IMC Thickness, μm) |  | EN | N₂ 공급장치 | N₂ 공급장치가 N₂ Gas를 안정적으로 공급하여 Anneal 분위기를 유지한다 | N₂ 유량(Flow Rate, L/min) |  | 고객 라인 정지, 클레임 | IMC 과성장(IMC Overgrowth) | 유량 부족 | 6 | 4 |  |  | D:TEM/SEM IMC 두께 분석, 매 Lot 샘플링 |  | P:N₂ 공급장치 유량 모니터링, 기준 이탈 시 알람
USER | 최종 사용자 전기적·기계적 신뢰성 기준을 충족하는 Au Bump를 제공한다 | Au Bump 전기적 신뢰성 기준(Electrical Reliability Spec) | 150 | Final Inspection | AVI 장비 및 높이 측정기로 최종 Bump 외관 및 높이 기준 적합성을 검사한다 | Bump 외관 결함(Visual Defect, ea) | ★ | MC | 높이 측정기 | AVI 장비가 Wafer 전면을 자동 촬영하여 외관 결함을 검출한다 | 해상도(Resolution, μm) | ★ | RoHS 부적합으로 인한 리콜·법적 조치 | Bump 높이 규격 이탈(Height Out of Spec) | 측정 균일도 편차 | 9 | 3 | 7 |  | D:AVI 장비 전수 외관검사, 높이 측정기 전수 높이 측정 |  | P:높이 측정기 Co-planarity 측정 정밀도 정기 교정(MSA)
USER | 최종 사용자 전기적·기계적 신뢰성 기준을 충족하는 Au Bump를 제공한다 | Au Bump 전기적 신뢰성 기준(Electrical Reliability Spec) | 150 | Final Inspection | AVI 장비 및 높이 측정기로 최종 Bump 외관 및 높이 기준 적합성을 검사한다 | Bump 외관 결함(Visual Defect, ea) | ★ | IM | 한도 견본 | 한도 견본이 외관 판정 기준을 제공하여 검사원의 판정 일관성을 확보한다 | 자재 규격 기준(Material Spec) | ★ | RoHS 부적합으로 인한 리콜·법적 조치 | Bump 높이 규격 이탈(Height Out of Spec) | 자재 품질 부적합 | 9 |  | 7 |  | D:AVI 장비 전수 외관검사, 높이 측정기 전수 높이 측정 |  | P:한도 견본 정기 최신화, 승인 기준 관리
USER | 최종 사용자 전기적·기계적 신뢰성 기준을 충족하는 Au Bump를 제공한다 | Au Bump 전기적 신뢰성 기준(Electrical Reliability Spec) | 150 | Final Inspection | AVI 장비 및 높이 측정기로 최종 Bump 외관 및 높이 기준 적합성을 검사한다 | Bump 외관 결함(Visual Defect, ea) | ★ | EN | 검사실 | 검사실이 조도·청정도를 유지하여 정확한 외관 검사 환경을 제공한다 | 청정도 등급(ISO Class) / 온습도(Temp·Humidity) | ★ | RoHS 부적합으로 인한 리콜·법적 조치 | Bump 높이 규격 이탈(Height Out of Spec) | 환경 조건 이탈 | 9 | 4 | 7 |  | D:AVI 장비 전수 외관검사, 높이 측정기 전수 높이 측정 |  | P:검사실 조도·청정도 정기 점검
USER | 최종 사용자 전기적·기계적 신뢰성 기준을 충족하는 Au Bump를 제공한다 | Au Bump 전기적 신뢰성 기준(Electrical Reliability Spec) | 150 | Final Inspection | AVI 장비 및 높이 측정기로 최종 Bump 외관 및 높이 기준 적합성을 검사한다 | Bump 외관 결함(Visual Defect, ea) | ★ | MN | Final 검사원 | Final 검사원이 AVI 결과 및 높이 측정값을 확인하여 최종 합부를 판정한다 | 검사 숙련도 | ★ | 고객 신뢰도 하락 | Bump 외관 불량(Visual Defect) | 판정 기준 오적용 | 7 | 5 | 7 |  | D:AVI 장비 전수 외관검사, 높이 측정기 전수 높이 측정 |  | P:검사원 인증 교육, 판정 기준서 최신화 및 게시
USER | 최종 사용자 전기적·기계적 신뢰성 기준을 충족하는 Au Bump를 제공한다 | Au Bump 전기적 신뢰성 기준(Electrical Reliability Spec) | 150 | Final Inspection | AVI 장비 및 높이 측정기로 최종 Bump 외관 및 높이 기준 적합성을 검사한다 | Bump 외관 결함(Visual Defect, ea) | ★ | MC | AVI 장비 | AVI 장비가 Wafer 전면을 자동 촬영하여 외관 결함을 검출한다 | 해상도(Resolution, μm) | ★ | 고객 신뢰도 하락 | Bump 외관 불량(Visual Defect) | 해상도 저하 | 7 | 3 | 7 |  | D:AVI 장비 전수 외관검사, 높이 측정기 전수 높이 측정 |  | P:AVI 장비 해상도 정기 교정, 기준 이미지 최신화
USER | 최종 사용자 전기적·기계적 신뢰성 기준을 충족하는 Au Bump를 제공한다 | Au Bump 전기적 신뢰성 기준(Electrical Reliability Spec) | 150 | Final Inspection | AVI 장비 및 높이 측정기로 최종 Bump 외관 및 높이 기준 적합성을 검사한다 | Bump 외관 결함(Visual Defect, ea) | ★ | MC | 높이 측정기 | AVI 장비가 Wafer 전면을 자동 촬영하여 외관 결함을 검출한다 | 해상도(Resolution, μm) | ★ | 고객 신뢰도 하락 | Bump 외관 불량(Visual Defect) | 측정 오차 | 7 | 3 | 7 |  | D:AVI 장비 전수 외관검사, 높이 측정기 전수 높이 측정 |  | P:높이 측정기 정기 교정(MSA), PM 일정 관리
YP | Wafer 청정도(파티클 수)가 공정 기준을 충족하여 공정 중 오염 없는 환경을 제공한다 | PR 두께 규격(PR Thickness Spec, μm) | 160 | Clean | Clean 장비로 Wafer 표면의 잔류 이물을 세정하여 출하 전 청정도를 확보한다 | 파티클 잔류수(Particle Count, ea) |  | MN | Clean 작업자 | Clean 작업자가 세정 조건을 설정하고 파티클 제거 결과를 확인한다 | 작업 숙련도 |  | Particle 오염으로 인한 제품 특성 이상 | Wafer 표면 이물 잔류(Particle 오염) | 작업 숙련도 부족 | 5 | 5 |  |  | D:Particle Counter 세정 후 파티클 측정, 매 Lot |  | P:Clean 작업 표준 교육, 인증 후 투입
YP | Wafer 청정도(파티클 수)가 공정 기준을 충족하여 공정 중 오염 없는 환경을 제공한다 | PR 두께 규격(PR Thickness Spec, μm) | 160 | Clean | Clean 장비로 Wafer 표면의 잔류 이물을 세정하여 출하 전 청정도를 확보한다 | 파티클 잔류수(Particle Count, ea) |  | MC | Clean 장비 | Clean 장비가 DI Water를 이용하여 최종 Wafer 표면 파티클을 제거한다 | 분사 압력(Spray Pressure, kPa) |  | Particle 오염으로 인한 제품 특성 이상 | Wafer 표면 이물 잔류(Particle 오염) | 노즐 막힘 | 5 | 4 |  |  | D:Particle Counter 세정 후 파티클 측정, 매 Lot |  | P:Clean 장비 정기 PM, 노즐 주기 점검
YP | Wafer 청정도(파티클 수)가 공정 기준을 충족하여 공정 중 오염 없는 환경을 제공한다 | PR 두께 규격(PR Thickness Spec, μm) | 160 | Clean | Clean 장비로 Wafer 표면의 잔류 이물을 세정하여 출하 전 청정도를 확보한다 | 파티클 잔류수(Particle Count, ea) |  | IM | DI Water | DI Water가 Wafer 표면을 세정하여 이물을 제거한다 | 비저항(Resistivity, MΩ·cm) |  | Particle 오염으로 인한 제품 특성 이상 | Wafer 표면 이물 잔류(Particle 오염) | 자재 품질 부적합 | 5 |  |  |  | D:Particle Counter 세정 후 파티클 측정, 매 Lot |  | P:DI Water 비저항 일일 측정, 기준 미달 시 교체
YP | Wafer 청정도(파티클 수)가 공정 기준을 충족하여 공정 중 오염 없는 환경을 제공한다 | PR 두께 규격(PR Thickness Spec, μm) | 160 | Clean | Clean 장비로 Wafer 표면의 잔류 이물을 세정하여 출하 전 청정도를 확보한다 | 파티클 잔류수(Particle Count, ea) |  | EN | Clean 작업영역 | Clean 작업영역이 재오염 방지 환경을 유지한다 | 청정도 등급(ISO Class) / 온습도(Temp·Humidity) |  | Particle 오염으로 인한 제품 특성 이상 | Wafer 표면 이물 잔류(Particle 오염) | 환경 조건 이탈 | 5 | 4 |  |  | D:Particle Counter 세정 후 파티클 측정, 매 Lot |  | P:Clean 작업영역 청정도 정기 모니터링
YP | Wafer 청정도(파티클 수)가 공정 기준을 충족하여 공정 중 오염 없는 환경을 제공한다 | PR 두께 규격(PR Thickness Spec, μm) | 170 | Scrubber3 | Scrubber3 장비로 최종 Wafer 표면 파티클을 제거하여 출하 청정도를 확보한다 | 파티클 잔류수(Particle Count, ea) |  | MN | Scrubber3 작업자 | Scrubber3 작업자가 최종 세정 조건을 확인하고 출하 전 파티클 기준을 검증한다 | 작업 숙련도 |  | Wafer 표면 결함 미검출로 인한 후공정 유출 | Wafer 표면 이물 잔류(Particle 오염) | 작업 숙련도 부족 | 5 | 5 |  |  | D:Particle Counter 파티클 측정, 출하 전 매 Lot |  | P:Scrubber3 작업 표준 교육, 출하 기준 확인
YP | Wafer 청정도(파티클 수)가 공정 기준을 충족하여 공정 중 오염 없는 환경을 제공한다 | PR 두께 규격(PR Thickness Spec, μm) | 170 | Scrubber3 | Scrubber3 장비로 최종 Wafer 표면 파티클을 제거하여 출하 청정도를 확보한다 | 파티클 잔류수(Particle Count, ea) |  | MC | Scrubber 장비 | Scrubber 장비가 DI Water를 분사하여 출하 전 최종 파티클을 제거한다 | 분사 압력(Spray Pressure, kPa) |  | Wafer 표면 결함 미검출로 인한 후공정 유출 | Wafer 표면 이물 잔류(Particle 오염) | 노즐 막힘 | 5 | 4 |  |  | D:Particle Counter 파티클 측정, 출하 전 매 Lot |  | P:Scrubber 장비 정기 PM, 노즐 주기 점검
YP | Wafer 청정도(파티클 수)가 공정 기준을 충족하여 공정 중 오염 없는 환경을 제공한다 | PR 두께 규격(PR Thickness Spec, μm) | 170 | Scrubber3 | Scrubber3 장비로 최종 Wafer 표면 파티클을 제거하여 출하 청정도를 확보한다 | 파티클 잔류수(Particle Count, ea) |  | IM | DI Water | DI Water가 Wafer 표면을 세정하여 출하 전 청정도를 확보한다 | 비저항(Resistivity, MΩ·cm) |  | Wafer 표면 결함 미검출로 인한 후공정 유출 | Wafer 표면 이물 잔류(Particle 오염) | 자재 품질 부적합 | 5 |  |  |  | D:Particle Counter 파티클 측정, 출하 전 매 Lot |  | P:DI Water 비저항 일일 측정, 기준 미달 시 교체
YP | Wafer 청정도(파티클 수)가 공정 기준을 충족하여 공정 중 오염 없는 환경을 제공한다 | PR 두께 규격(PR Thickness Spec, μm) | 170 | Scrubber3 | Scrubber3 장비로 최종 Wafer 표면 파티클을 제거하여 출하 청정도를 확보한다 | 파티클 잔류수(Particle Count, ea) |  | EN | Scrubber3 작업영역 | Scrubber3 작업영역이 재오염 방지 환경을 유지한다 | 청정도 등급(ISO Class) / 온습도(Temp·Humidity) |  | Wafer 표면 결함 미검출로 인한 후공정 유출 | Wafer 표면 이물 잔류(Particle 오염) | 환경 조건 이탈 | 5 | 4 |  |  | D:Particle Counter 파티클 측정, 출하 전 매 Lot |  | P:Scrubber3 작업영역 청정도 정기 모니터링
YP | Wafer 청정도(파티클 수)가 공정 기준을 충족하여 공정 중 오염 없는 환경을 제공한다 | PR 두께 규격(PR Thickness Spec, μm) | 180 | Sorter3 | Sorter3 장비로 Wafer를 출하 카세트에 정확히 정렬·이송한다 | Wafer 정렬 정확도 |  | MN | Sorter3 작업자 | Sorter3 작업자가 카세트 장착 및 정렬 조건을 설정하여 출하 정렬을 수행한다 | 작업 숙련도 |  | Lot 혼입으로 인한 Wafer 수율 손실 | Wafer 정렬 불량 | 작업 숙련도 부족 | 7 | 5 |  |  | D:Sorter3 정렬 센서 자동 확인, 매 Wafer |  | P:Sorter3 작업 표준 교육, 인증 후 투입
YP | Wafer 청정도(파티클 수)가 공정 기준을 충족하여 공정 중 오염 없는 환경을 제공한다 | PR 두께 규격(PR Thickness Spec, μm) | 180 | Sorter3 | Sorter3 장비로 Wafer를 출하 카세트에 정확히 정렬·이송한다 | Wafer 정렬 정확도 |  | MC | Sorter 장비 | Sorter 장비가 Wafer를 출하 카세트에 정확히 정렬·이송한다 | 정렬 반복 정밀도(Repeatability, μm) |  | Lot 혼입으로 인한 Wafer 수율 손실 | Wafer 정렬 불량 | 정렬 센서 오작동 | 7 | 3 |  |  | D:Sorter3 정렬 센서 자동 확인, 매 Wafer |  | P:Sorter 장비 정기 PM, 정렬 센서 교정
YP | Wafer 청정도(파티클 수)가 공정 기준을 충족하여 공정 중 오염 없는 환경을 제공한다 | PR 두께 규격(PR Thickness Spec, μm) | 180 | Sorter3 | Sorter3 장비로 Wafer를 출하 카세트에 정확히 정렬·이송한다 | Wafer 정렬 정확도 |  | IM | Wafer Cassette | Wafer Cassette가 Wafer를 안전하게 수납하여 출하 이송을 지원한다 | 자재 규격 기준(Material Spec) |  | Lot 혼입으로 인한 Wafer 수율 손실 | Wafer 정렬 불량 | 자재 품질 부적합 | 7 | 4 |  |  | D:Sorter3 정렬 센서 자동 확인, 매 Wafer |  | P:Wafer Cassette 이상 유무 입고 검사
YP | Wafer 청정도(파티클 수)가 공정 기준을 충족하여 공정 중 오염 없는 환경을 제공한다 | PR 두께 규격(PR Thickness Spec, μm) | 180 | Sorter3 | Sorter3 장비로 Wafer를 출하 카세트에 정확히 정렬·이송한다 | Wafer 정렬 정확도 |  | EN | Sorter3 작업영역 | Sorter3 작업영역이 ESD·파티클 환경을 유지한다 | 청정도 등급(ISO Class) / 온습도(Temp·Humidity) |  | Lot 혼입으로 인한 Wafer 수율 손실 | Wafer 정렬 불량 | 환경 조건 이탈 | 7 |  |  |  | D:Sorter3 정렬 센서 자동 확인, 매 Wafer |  | P:Sorter3 작업영역 ESD 매트·손목 스트랩 점검
YP | Wafer 청정도(파티클 수)가 공정 기준을 충족하여 공정 중 오염 없는 환경을 제공한다 | PR 두께 규격(PR Thickness Spec, μm) | 190 | AVI | AVI 장비로 Wafer 전면 외관 결함을 자동 검사하여 불량을 검출한다 | Defect 수(Defect Count, ea) |  | MN | AVI 작업자 | AVI 작업자가 AVI 결과를 검토하고 이상 발생 시 판정 조치를 수행한다 | 검사 숙련도 |  | 전기적 Open/Short | AVI 검사 불량 미검출(Visual Defect Escape) | 작업 숙련도 부족 | 5 | 5 | 7 |  | D:AVI 장비 전수 자동 외관검사, 매 Wafer |  | P:AVI 결과 검토 교육, 이상 발생 시 에스컬레이션 절차
YP | Wafer 청정도(파티클 수)가 공정 기준을 충족하여 공정 중 오염 없는 환경을 제공한다 | PR 두께 규격(PR Thickness Spec, μm) | 190 | AVI | AVI 장비로 Wafer 전면 외관 결함을 자동 검사하여 불량을 검출한다 | Defect 수(Defect Count, ea) |  | MC | AVI 장비 | AVI 장비가 Wafer 전면을 자동 촬영·분석하여 외관 결함을 검출한다 | 해상도(Resolution, μm) |  | 전기적 Open/Short | AVI 검사 불량 미검출(Visual Defect Escape) | 해상도 저하 | 5 | 3 | 7 |  | D:AVI 장비 전수 자동 외관검사, 매 Wafer |  | P:AVI 장비 해상도 정기 교정, 기준 이미지 최신화
YP | Wafer 청정도(파티클 수)가 공정 기준을 충족하여 공정 중 오염 없는 환경을 제공한다 | PR 두께 규격(PR Thickness Spec, μm) | 190 | AVI | AVI 장비로 Wafer 전면 외관 결함을 자동 검사하여 불량을 검출한다 | Defect 수(Defect Count, ea) |  | IM | 한도 견본 | 한도 견본이 AVI 기준 이미지를 제공하여 자동 판정의 정확도를 확보한다 | 자재 규격 기준(Material Spec) |  | 전기적 Open/Short | AVI 검사 불량 미검출(Visual Defect Escape) | 자재 품질 부적합 | 5 |  | 7 |  | D:AVI 장비 전수 자동 외관검사, 매 Wafer |  | P:한도 견본 정기 최신화, 승인 기준 관리
YP | Wafer 청정도(파티클 수)가 공정 기준을 충족하여 공정 중 오염 없는 환경을 제공한다 | PR 두께 규격(PR Thickness Spec, μm) | 190 | AVI | AVI 장비로 Wafer 전면 외관 결함을 자동 검사하여 불량을 검출한다 | Defect 수(Defect Count, ea) |  | EN | AVI 작업영역 | AVI 작업영역이 조도·진동 제어 환경을 유지하여 검사 정확도를 확보한다 | 청정도 등급(ISO Class) / 온습도(Temp·Humidity) |  | 전기적 Open/Short | AVI 검사 불량 미검출(Visual Defect Escape) | 환경 조건 이탈 | 5 | 4 | 7 |  | D:AVI 장비 전수 자동 외관검사, 매 Wafer |  | P:AVI 작업영역 조도·진동 정기 점검
YP | Wafer 청정도(파티클 수)가 공정 기준을 충족하여 공정 중 오염 없는 환경을 제공한다 | PR 두께 규격(PR Thickness Spec, μm) | 200 | OGI/Packing | 포장 장비 및 절차에 따라 Wafer를 고객 기준에 맞게 포장하여 출하 준비를 완료한다 | 포장 상태(Packaging Condition) |  | MN | 포장 작업자 | 포장 작업자가 포장 기준을 확인하고 체크리스트를 완성하여 출하 준비를 완료한다 | 작업 숙련도 |  | Bump Lift-off | 포장 불량(Packaging Defect) | 체크리스트 누락 | 7 | 5 | 6 |  | D:포장 외관 전수 육안검사, 포장재 진공도 검사 |  | P:포장 작업자 교육, 포장 체크리스트 표준화
YP | Wafer 청정도(파티클 수)가 공정 기준을 충족하여 공정 중 오염 없는 환경을 제공한다 | PR 두께 규격(PR Thickness Spec, μm) | 200 | OGI/Packing | 포장 장비 및 절차에 따라 Wafer를 고객 기준에 맞게 포장하여 출하 준비를 완료한다 | 포장 상태(Packaging Condition) |  | MC | 포장 장비 | 포장 장비가 Wafer를 진공 밀봉하여 출하 포장을 완료한다 | 진공 압력(Vacuum Pressure, kPa) |  | Bump Lift-off | 포장 불량(Packaging Defect) | 진공 누설 | 7 | 4 | 6 |  | D:포장 외관 전수 육안검사, 포장재 진공도 검사 |  | P:포장 장비 진공 압력 정기 점검, PM
YP | Wafer 청정도(파티클 수)가 공정 기준을 충족하여 공정 중 오염 없는 환경을 제공한다 | PR 두께 규격(PR Thickness Spec, μm) | 200 | OGI/Packing | 포장 장비 및 절차에 따라 Wafer를 고객 기준에 맞게 포장하여 출하 준비를 완료한다 | 포장 상태(Packaging Condition) |  | IM | 포장재 | 포장재가 Wafer를 외부 충격으로부터 보호하여 안전한 운송 환경을 제공한다 | 자재 규격 기준(Material Spec) |  | Bump Lift-off | 포장 불량(Packaging Defect) | 자재 품질 부적합 | 7 | 4 | 6 |  | D:포장 외관 전수 육안검사, 포장재 진공도 검사 |  | P:포장재 입고 검사, 보관 기준 관리
YP | Wafer 청정도(파티클 수)가 공정 기준을 충족하여 공정 중 오염 없는 환경을 제공한다 | PR 두께 규격(PR Thickness Spec, μm) | 200 | OGI/Packing | 포장 장비 및 절차에 따라 Wafer를 고객 기준에 맞게 포장하여 출하 준비를 완료한다 | 포장 상태(Packaging Condition) |  | EN | 포장 작업영역 | 포장 작업영역이 ESD·파티클 환경을 유지하여 포장 중 Wafer 오염을 방지한다 | 청정도 등급(ISO Class) / 온습도(Temp·Humidity) |  | Bump Lift-off | 포장 불량(Packaging Defect) | 환경 조건 이탈 | 7 | 4 | 6 |  | D:포장 외관 전수 육안검사, 포장재 진공도 검사 |  | P:포장 작업영역 청정도 및 ESD 정기 점검