## 반도체
등급 Rating | 레벨 Level | 검출방법 성숙도 Detection Method Maturity | 검출기회 Opportunity for Detection | 검출방법 사례 (계측기/장비) Detection Method Examples
10 | 매우 낮음 | 시험 또는 검사방법이 수립되거나 알려지지 않음 | 고장형태가 검출되지 않거나 검출될 수 없음 | 검출방법 없음 육안검사 불가 영역 (내부 배선, 접합부) 게이트 산화막 내부 결함 등 물리적 접근 불가 영역
|  | No testing or inspection method has been established or is known. | The failure mode will not or cannot be detected.
9 | 매우 낮음 | 시험 또는 검사방법이 고장형태를 검출할 가능성이 낮음 | 고장형태는 무작위 또는 산발적 심사를 통해 쉽게 검출되지 않음 | 작업자 경험 기반 주관적 판단 비정기 외관 확인 (배율 없음) 로트 단위 무작위 발췌 육안검사
|  | It is unlikely that the testing or inspection method will detect the failure mode. | The failure mode is not easily detected through random or sporadic audits.
8 | 낮음 | 시험 또는 검사 방법이 효과적이며, 신뢰할 만한 것으로 입증되지 않음 | 사람의 검사(시각,촉각,청각) 또는 수동 게이지 사용 | 광학현미경 육안검사 (미숙련자, 50~200x) 스테레오 현미경 외관검사 (Olympus SZX series) 핀셋/프로브 수동 접촉 확인 디지털 멀티미터 (Keysight 34401A) 수동 측정 수동 프로브 스테이션 (미검증 레시피) 소스미터 (Keithley 2400) 수동 IV 측정
|  | Test or inspection method has not been proven to be effective and reliable. | Human inspection or use of manual gauging.
7 | 낮음 | 시험 또는 검사 방법이 효과적이며, 신뢰할 만한 것으로 입증되지 않음 | 기계기반 검출(자동/반자동) 또는 검사장비 사용 | AOI 자동광학검사 (KLA Surfscan, 미검증 레시피) SEM 검사 (Hitachi S-9380, 미표준화) X-ray 검사 (Nordson DAGE, 미검증 조건) Parametric Tester (Keithley 4200-SCS, 미검증 프로그램) FIB 단면 분석 (FEI Helios, 비정기) Wafer Prober 반자동 (TSK UF3000, 미검증 조건) AFM 원자력현미경 (Bruker Dimension, 미표준화) Ellipsometer (J.A. Woollam, 미검증 조건)
|  | Test or inspection method has not been proven to be effective and reliable. | Machine-based detection (automated/semi-automated) or inspection equipment.
6 | 중간 | 시험 또는 검사방법이 효과적이고 신뢰할 수 있으며 입증됨 | 사람의 검사 또는 수동게이지로 검출 가능 | 광학현미경 육안검사 (숙련자, 표준 샘플 비교, 200~1000x) SEM 검사 (표준화 레시피, CD-SEM Hitachi CG6300) 수동 프로브 스테이션 검사 (숙련 엔지니어) LCR Meter (Keysight E4980A) 수동 측정 표면조도계 (Mitutoyo SJ-410) 측정 막두께 측정기 (Filmetrics F20) 샘플링 Digital Microscope (Keyence VHX-7000) 표준 검사 Curve Tracer (Keysight B1505A) IV 특성 확인 4-Point Probe 면저항 측정 (Jandel RM3000)
|  | Test or inspection method has been proven to be effective and reliable. | Human inspection or manual gauging that will detect the failure mode.
5 | 중간 | 시험 또는 검사방법이 효과적이고 신뢰할 수 있으며 입증됨 | 기계기반 검출(반자동) 또는 검사장비로 검출 | CP Test 샘플링 (Teradyne J750, Advantest V93K) EDS/WDS 성분 분석 (Oxford Instruments) Ellipsometer 박막 측정 (J.A. Woollam, 검증 완료) KLA Surfscan 파티클 검사 (샘플링, 검증 레시피) Nanoprober (Bruker) 전기적 특성 측정 TDR 검사 (Tektronix DSA8300) C-SAM 초음파 검사 (Sonoscan D9600, 샘플링) SIMS 이차이온질량분석 (CAMECA IMS-7f) XRF 형광분석 (Bruker S8 Tiger) 조성 확인 Dektak 단차 측정기 (Bruker DektakXT)
|  | Test or inspection method has been proven to be effective and reliable. | Machine-based detection (semi-automated) or inspection equipment.
4 | 높음 | 시스템이 효과적이고 신뢰할 수 있으며 입증됨 | 하류부문에서 자동검출 + 유출 방지 | FT 전수검사 + SBL 관리 (Teradyne UltraFlex, Advantest T2000) AOI 전수검사 + 자동 분류 (KLA 2920/Candela) Burn-in Test 전수 (Delta Design, Aehr Test Systems) X-ray 전수검사 + 자동 불량 분류 (Nordson DAGE XD7800) WAT 전수 + SPC 관리 HTOL/TC/HAST 신뢰성 시험 후 전수 검사 EBI 전수 스캔 (KLA eScan) Automated Probe Test 전수 + Auto Binning + MES Hold
|  | System has been proven to be effective and reliable. | Automated detection downstream, prevent further processing.
3 | 높음 | 시스템이 효과적이고 신뢰할 수 있으며 동일 공정 경험 있음 | 스테이션내에서 자동검출 + 유출 방지 | CP + FT 이중검사 + SPC/SBL 연동 관리 In-line AOI + Review SEM 이중검사 (KLA 2920 + Hitachi RS6000) ATE 전수 + 자동 Binning + MES 연동 자동 Hold In-line 파티클 모니터 + 실시간 공정 정지 (KLA Surfscan SP7) Probe Card 자동 교정 + Contact Resistance 실시간 모니터링 OQC 전수 + 자동 Tape&Reel 불량 취출 In-line CD-SEM + 이탈 시 자동 공정 Hold
|  | System has been proven to be effective and reliable on identical process. | Automated detection in-station, prevent further processing.
2 | 높음 | 검출방법은 효과적으로 신뢰할 수 있음 (실수방지 검증 등) | 원인을 검출하고 고장형태 생산 방지 | In-line SPC 자동 관리 + 이탈 시 장비 자동 정지 Poka-Yoke: 레시피 자동 매칭 + 불일치 시 공정 차단 APC 실시간 보정 + 이상 시 자동 정지 FDC 실시간 장비 모니터링 + 자동 Interlock EES 통합 관리 + 이상 Lot 자동 Hold
|  | Detection method has been proven to be effective and reliable. | Machine-based detection that will prevent the failure mode from being produced.
1 | 매우 높음 | 고장형태는 물리적으로 생산 될 수 없음 |  | 설계적 원천 차단 (물리적 불량 생성 불가) DRC 자동 검증으로 설계 오류 원천 차단 LVS 자동 검증 ERC 자동 검증 DFM (Design for Manufacturing) Rule 자동 검증
Failure mode cannot be physically produced as-designed or processed.

## 자동차부품
등급 Rating | 레벨 Level | 검출방법 성숙도 Detection Method Maturity | 검출기회 Opportunity for Detection | 검출방법 사례 (계측기/장비) Detection Method Examples
10 | 매우 낮음 | 시험 또는 검사방법이 수립되거나 알려지지 않음 | 고장형태가 검출되지 않거나 검출될 수 없음 | 검출방법 없음 내부 용접부 비파괴검사 불가 영역 밀폐 구조 내부 결함
|  | No testing or inspection method has been established or is known. | The failure mode will not or cannot be detected.
9 | 매우 낮음 | 시험 또는 검사방법이 고장형태를 검출할 가능성이 낮음 | 고장형태는 무작위 또는 산발적 심사를 통해 쉽게 검출되지 않음 | 작업자 무작위 순회점검 비정기 외관 확인 경험 기반 촉감/청감 검사
|  | It is unlikely that the testing or inspection method will detect the failure mode. | The failure mode is not easily detected through random or sporadic audits.
8 | 낮음 | 시험 또는 검사 방법이 효과적이며, 신뢰할 만한 것으로 입증되지 않음 | 사람의 검사 또는 수동 게이지 사용 | 버니어 캘리퍼스 (Mitutoyo 500 series) 수동 측정 마이크로미터 (Mitutoyo 293 series) 외경 측정 내경 마이크로미터 (Mitutoyo 368 series) 하이트 게이지 (Mitutoyo 192 series) 다이얼 인디케이터 (Mitutoyo 2046S) 강철자/줄자 수동 치수 측정 표면조도계 (Mitutoyo SJ-210) 미숙련자 수동 경도계 (Rockwell/Vickers/Brinell) 미검증 토크 렌치 (Tohnichi) 수동 체결 확인 틈새 게이지 (Feeler Gauge) 수동 확인
|  | Test or inspection method has not been proven to be effective and reliable. | Human inspection or use of manual gauging.
7 | 낮음 | 시험 또는 검사 방법이 효과적이며, 신뢰할 만한 것으로 입증되지 않음 | 기계기반 검출 또는 검사장비 사용 | CMM 3차원 측정기 (Zeiss CONTURA, 미검증 프로그램) Vision 검사기 (Keyence CV-X, 미검증 레시피) 초음파 두께 측정기 (Olympus 38DL Plus) UT 초음파 탐상기 (Olympus EPOCH 650) PT 침투탐상 검사 (형광/비형광) MT 자분탐상 검사 (Magnaflux) RT 방사선 투과 검사 (미검증 조건) 경도계 자동 (Struers DuraScan, 미검증) 누설 시험기 (Cosmo Instruments, 미검증) 레이저 변위 센서 (Keyence LK-G, 미검증)
|  | Test or inspection method has not been proven to be effective and reliable. | Machine-based detection or inspection equipment.
6 | 중간 | 시험 또는 검사방법이 효과적이고 신뢰할 수 있으며 입증됨 | 사람의 검사 또는 수동게이지로 검출 가능 | 버니어 캘리퍼스 (숙련자, Gage R&R 합격) 마이크로미터 (숙련자, Gage R&R 합격) Go/No-Go 게이지 (한계게이지) 수동 검사 Pin Gauge / Ring Gauge / Snap Gauge Bore Gauge 내경 측정 (숙련자) 검사구 (Checking Fixture) 수동 검사 표면조도계 (SJ-410, 숙련자, 표준편 비교) 경도계 (Rockwell/Vickers/Shore, 숙련자) 토크 렌치 수동 체결 + 마킹 확인 한도견본 비교 육안검사 (숙련자, 조명 완비) 만능재료시험기 (Instron 5900) 인장/압축/굴곡 충격시험기 (Charpy/Izod) 금속현미경 (Olympus GX53) 조직 관찰
|  | Test or inspection method has been proven to be effective and reliable. | Human inspection or manual gauging that will detect the failure mode.
5 | 중간 | 시험 또는 검사방법이 효과적이고 신뢰할 수 있으며 입증됨 | 기계기반 검출(반자동) 또는 검사장비로 검출 | CMM 3차원 측정기 (Zeiss CONTURA/ACCURA) 샘플링 Vision 측정기 (Keyence IM-8000) 샘플링 윤곽 측정기 (Mitutoyo CV-3200) 프로파일 진원도 측정기 (Mitutoyo RA-2200) 3D 스캐너 (GOM ATOS Q) 형상 비교 X-ray CT (Nikon XT H 225) 샘플링 누설 시험기 (ATEQ/Cosmo) 검증 완료 FARO Arm 좌표 측정 Taylor Hobson 표면거칠기 측정 디지털 토크 분석기 (Kistler) 샘플링 Eddy Current 검사기 (Foerster) 검증 완료 마모시험기 (Taber Abraser) 내마모 시험 염수분무시험기 (Q-FOG CCT) 내식 시험
|  | Test or inspection method has been proven to be effective and reliable. | Machine-based detection (semi-automated) or inspection equipment.
4 | 높음 | 시스템이 효과적이고 신뢰할 수 있으며 입증됨 | 하류부문에서 자동검출 + 유출 방지 | In-line Vision 전수검사 + 자동 NG 분리 (Cognex In-Sight) Leak Tester 전수 + 자동 판정/분류 (ATEQ F620) CMM 전수 자동 측정 + 이탈 시 Hold (Zeiss DuraMax) 전수 기능시험 (EOL Test) + 자동 불합격 취출 Eddy Current 전수검사 + 자동 분류 (Foerster DEFECTOMAT) Laser 치수 전수 (Keyence LJ-X8000) + SPC 자동 자동 하중시험 (Load Cell) 전수 + 자동 분류 자동 초음파 탐상 전수 (Olympus OmniScan) + 자동 분류
|  | System has been proven to be effective and reliable. | Automated detection downstream, prevent further processing.
3 | 높음 | 시스템이 효과적이고 신뢰할 수 있으며 동일 공정 경험 있음 | 스테이션내에서 자동검출 + 유출 방지 | 공정 내 자동 게이지 + 이탈 시 자동 정지 Vision 전수 + 로봇 자동 취출 + MES 연동 용접 전류/전압 실시간 모니터링 + 이상 시 자동 정지 Torque 자동 체결 + 각도 감시 + NG 시 라인 정지 (Atlas Copco) In-line CT 전수 + 자동 불합격 분류 Laser Tracker (Leica AT960) 실시간 공정 내 측정 Servo Press 하중-변위 곡선 실시간 감시 + 이탈 시 자동 정지
|  | System has been proven to be effective and reliable on identical process. | Automated detection in-station, prevent further processing.
2 | 높음 | 검출방법은 효과적으로 신뢰할 수 있음 | 원인을 검출하고 고장형태 생산 방지 | Poka-Yoke: 부품 방향 센서 + 잘못된 투입 시 장비 정지 Poka-Yoke: 누락 검출 센서 (광전/근접) + 공정 차단 자동 토크 체결 + 카운터 + 누락 시 라인 정지 Interlock: 전 공정 완료 확인 후 다음 공정 진행 바코드/QR 자동 스캔 + 부품 불일치 시 공정 차단
|  | Detection method has been proven to be effective and reliable. | Machine-based detection that will prevent the failure mode from being produced.
1 | 매우 높음 | 고장형태는 물리적으로 생산 될 수 없음 |  | 설계적 원천 차단 (비대칭 형상으로 오조립 물리적 불가) Keyed 커넥터 / 비대칭 핀 배열로 오삽입 불가 금형/지그 구조상 불량 생성 불가 (Fool-Proof 설계)
Failure mode cannot be physically produced as-designed or processed.

## 사출성형
등급 Rating | 레벨 Level | 검출방법 성숙도 Detection Method Maturity | 검출기회 Opportunity for Detection | 검출방법 사례 (계측기/장비) Detection Method Examples
10 | 매우 낮음 | 시험 또는 검사방법이 수립되거나 알려지지 않음 | 고장형태가 검출되지 않거나 검출될 수 없음 | 검출방법 없음 내부 보이드/기포 검출 불가 잔류 응력 검출 불가
|  | No testing or inspection method has been established or is known. | The failure mode will not or cannot be detected.
9 | 매우 낮음 | 시험 또는 검사방법이 고장형태를 검출할 가능성이 낮음 | 고장형태는 무작위 또는 산발적 심사를 통해 쉽게 검출되지 않음 | 작업자 산발적 외관 확인 비정기 중량 확인 경험 기반 촉감 검사
|  | It is unlikely that the testing or inspection method will detect the failure mode. | The failure mode is not easily detected through random or sporadic audits.
8 | 낮음 | 시험 또는 검사 방법이 효과적이며, 신뢰할 만한 것으로 입증되지 않음 | 사람의 검사 또는 수동 게이지 사용 | 버니어 캘리퍼스 수동 치수 측정 (미숙련자) 마이크로미터 두께 측정 높이 게이지 수동 측정 육안검사 (한도견본 미비, 조명 부족) 전자저울 수동 중량 측정 색차계 (Konica Minolta CR-400) 미검증 광택계 (BYK-Gardner) 미검증 Shore 경도계 (Durometer) 미숙련자 핀 게이지 홀 직경 수동 확인
|  | Test or inspection method has not been proven to be effective and reliable. | Human inspection or use of manual gauging.
7 | 낮음 | 시험 또는 검사 방법이 효과적이며, 신뢰할 만한 것으로 입증되지 않음 | 기계기반 검출 또는 검사장비 사용 | Vision 검사기 (Keyence CV-X, 미검증 레시피) 자동 치수 측정기 (미검증 프로그램) CT 스캐너 (내부 보이드 검사, 미표준화) DSC 열분석기 (TA Instruments, 미검증) MFI 용융지수 측정기 (CEAST, 미검증) 수분 측정기 (Brabender Aquatrac) TGA 열중량 분석기 (미검증 조건) 자동 광택 측정 시스템 (미검증)
|  | Test or inspection method has not been proven to be effective and reliable. | Machine-based detection or inspection equipment.
6 | 중간 | 시험 또는 검사방법이 효과적이고 신뢰할 수 있으며 입증됨 | 사람의 검사 또는 수동게이지로 검출 가능 | 버니어 캘리퍼스 (숙련자, Gage R&R 합격) Pin Gauge / 플러그 게이지 홀 검사 Go/No-Go 게이지 검사 (숙련자) 한도견본 비교 육안검사 (숙련자, 조명 완비) 색차계 (숙련자, 표준편 비교, ΔE 기준 설정) 광택계 (숙련자, 각도별 측정 검증) 전자저울 중량 검사 (관리도 운영) Shore 경도계 수동 측정 (숙련자) 만능재료시험기 (Instron) 인장/굴곡 시험 Vicat/HDT 열변형 온도 시험기 IZOD/Charpy 충격시험기 마모시험기 (Taber) 내마모 시험
|  | Test or inspection method has been proven to be effective and reliable. | Human inspection or manual gauging that will detect the failure mode.
5 | 중간 | 시험 또는 검사방법이 효과적이고 신뢰할 수 있으며 입증됨 | 기계기반 검출(반자동) 또는 검사장비로 검출 | Vision 자동검사기 샘플링 (Keyence IM-8000, 검증 완료) CMM 3차원 측정기 샘플링 (Zeiss) 영상 측정기 (Mitutoyo QV Apex) 샘플링 CT 스캐너 샘플링 (Nikon XT H) DSC 열분석 (표준 조건 검증 완료) FTIR 적외선 분석 (원재료 수입검사) MFI 용융지수 측정 (검증 완료) 자동 색차 측정 시스템 (샘플링) 3D 스캐너 (GOM ATOS) 형상 비교 Ash Content 분석 (Muffle Furnace)
|  | Test or inspection method has been proven to be effective and reliable. | Machine-based detection (semi-automated) or inspection equipment.
4 | 높음 | 시스템이 효과적이고 신뢰할 수 있으며 입증됨 | 하류부문에서 자동검출 + 유출 방지 | Vision 전수검사 + 자동 NG 분리 (Cognex/Keyence) 자동 중량 선별기 전수 + 자동 분류 (Anritsu/Mettler Toledo) 자동 치수 전수 + SPC 자동 관리 Leak Tester 전수 (밀폐품) In-line 색차 전수 + 자동 판정
|  | System has been proven to be effective and reliable. | Automated detection downstream, prevent further processing.
3 | 높음 | 시스템이 효과적이고 신뢰할 수 있으며 동일 공정 경험 있음 | 스테이션내에서 자동검출 + 유출 방지 | 금형 내 압력 센서 (Kistler) + 이상 시 자동 취출 금형 내 온도 센서 실시간 모니터링 + 이탈 시 자동 정지 사출기 공정 파라미터 실시간 감시 + 자동 정지 Hot Runner 온도 자동 제어 + 이상 시 자동 정지 In-mold Vision 검사 + 이상 시 로봇 분리 취출 로봇 센서 + 미취출 감지 시 금형 닫힘 방지
|  | System has been proven to be effective and reliable on identical process. | Automated detection in-station, prevent further processing.
2 | 높음 | 검출방법은 효과적으로 신뢰할 수 있음 | 원인을 검출하고 고장형태 생산 방지 | 금형 Cavity 센서 + 불량 조건 시 사출 즉시 정지 Poka-Yoke: 원재료 바코드 검증 + 불일치 시 투입 차단 건조기 이슬점 센서 + 기준 미달 시 공정 Interlock 자동 원재료 배합 시스템 + 비율 이탈 시 차단
|  | Detection method has been proven to be effective and reliable. | Machine-based detection that will prevent the failure mode from being produced.
1 | 매우 높음 | 고장형태는 물리적으로 생산 될 수 없음 |  | 금형 구조상 불량 생성 불가 (언더컷 방지 슬라이드 필수 구조) 금형 가이드 핀/부싱으로 코어 오정렬 물리적 불가 제품 형상 비대칭 설계로 오조립 원천 차단
Failure mode cannot be physically produced as-designed or processed.

## 프레스판금
등급 Rating | 레벨 Level | 검출방법 성숙도 Detection Method Maturity | 검출기회 Opportunity for Detection | 검출방법 사례 (계측기/장비) Detection Method Examples
10 | 매우 낮음 | 시험 또는 검사방법이 수립되거나 알려지지 않음 | 고장형태가 검출되지 않거나 검출될 수 없음 | 검출방법 없음 내부 균열(Micro-crack) 검출 불가 잔류응력 분포 검출 불가
|  | No testing or inspection method has been established or is known. | The failure mode will not or cannot be detected.
9 | 매우 낮음 | 시험 또는 검사방법이 고장형태를 검출할 가능성이 낮음 | 고장형태는 무작위 또는 산발적 심사를 통해 쉽게 검출되지 않음 | 작업자 무작위 점검 비정기 치수 확인 경험 기반 외관 확인
|  | It is unlikely that the testing or inspection method will detect the failure mode. | The failure mode is not easily detected through random or sporadic audits.
8 | 낮음 | 시험 또는 검사 방법이 효과적이며, 신뢰할 만한 것으로 입증되지 않음 | 사람의 검사 또는 수동 게이지 사용 | 버니어 캘리퍼스 수동 측정 (미숙련자) 마이크로미터 두께 측정 강철자/R게이지 수동 측정 틈새 게이지 (Feeler Gauge) 수동 확인 하이트 게이지 수동 측정 다이얼 인디케이터 수동 측정 육안검사 (게이지 없이) 수동 경도계 미숙련자
|  | Test or inspection method has not been proven to be effective and reliable. | Human inspection or use of manual gauging.
7 | 낮음 | 시험 또는 검사 방법이 효과적이며, 신뢰할 만한 것으로 입증되지 않음 | 기계기반 검출 또는 검사장비 사용 | 자동 이송 중 센서 알림 (미검증) Vision 검사기 (미검증 조건) CMM (미검증 프로그램) 표면조도계 (미검증 조건) Eddy Current 검사 (미검증) 레이저 변위 센서 (Keyence LK-G, 미검증) Spring-back 측정 (미표준화) 자동 두께 측정기 (미검증)
|  | Test or inspection method has not been proven to be effective and reliable. | Machine-based detection or inspection equipment.
6 | 중간 | 시험 또는 검사방법이 효과적이고 신뢰할 수 있으며 입증됨 | 사람의 검사 또는 수동게이지로 검출 가능 | Go/No-Go 게이지 (숙련자, Gage R&R 합격) Pin Gauge / Plug Gauge 홀 검사 버니어 캘리퍼스 (숙련자) 검사구 (Checking Fixture) 수동 검사 한도견본 비교 육안검사 (숙련자) 표면조도계 (숙련자, 표준편 비교) 버 높이 측정 (마이크로미터, 숙련자) 만능재료시험기 인장 시험 (Instron/Shimadzu) 경도계 (숙련자, 검증 완료) R게이지/각도기 형상 검사 (숙련자)
|  | Test or inspection method has been proven to be effective and reliable. | Human inspection or manual gauging that will detect the failure mode.
5 | 중간 | 시험 또는 검사방법이 효과적이고 신뢰할 수 있으며 입증됨 | 기계기반 검출(반자동) 또는 검사장비로 검출 | CMM 3차원 측정기 샘플링 (Zeiss/Mitutoyo, Gage R&R 합격) Vision 측정기 샘플링 (Keyence IM-8000) 영상 측정기 (Mitutoyo QV) 프로파일 3D 스캐너 (GOM ATOS) 형상 비교 Eddy Current 검사 (검증 완료, 샘플링) 레이저 변위 센서 (Keyence) 샘플링 Spring-back 각도 측정 (검증 완료) 자동 두께 측정기 (검증 완료)
|  | Test or inspection method has been proven to be effective and reliable. | Machine-based detection (semi-automated) or inspection equipment.
4 | 높음 | 시스템이 효과적이고 신뢰할 수 있으며 입증됨 | 하류부문에서 자동검출 + 유출 방지 | In-line Vision 전수검사 + 자동 NG 분리 레이저 치수 전수 + 자동 분류 자동 하중 검사 (Load Cell) 전수 + 자동 분류 Eddy Current 전수 + 자동 불량 취출 In-line 두께 전수 (레이저/접촉식) + SPC 자동
|  | System has been proven to be effective and reliable. | Automated detection downstream, prevent further processing.
3 | 높음 | 시스템이 효과적이고 신뢰할 수 있으며 동일 공정 경험 있음 | 스테이션내에서 자동검출 + 유출 방지 | 금형 내 미스피드 센서 + 자동 정지 금형 내 하사점 하중 센서 + 이상 시 자동 정지 이중 송급 검출 센서 (Double Blank Detector) + 자동 정지 금형 내 제품 잔류 감지 센서 + 자동 정지 Servo Press 하중-변위 곡선 실시간 감시 + 이탈 시 자동 정지
|  | System has been proven to be effective and reliable on identical process. | Automated detection in-station, prevent further processing.
2 | 높음 | 검출방법은 효과적으로 신뢰할 수 있음 | 원인을 검출하고 고장형태 생산 방지 | Poka-Yoke: 소재 두께 자동 검출 + 규격외 투입 차단 Poka-Yoke: 소재 방향 센서 + 오투입 시 프레스 정지 Servo Press 하중 제어 + 이상 조건 시 성형 중단 Coil 재질 자동 판별 (바코드/RFID) + 불일치 시 차단
|  | Detection method has been proven to be effective and reliable. | Machine-based detection that will prevent the failure mode from being produced.
1 | 매우 높음 | 고장형태는 물리적으로 생산 될 수 없음 |  | 금형 구조상 불량 생성 불가 (Pilot Pin/가이드 구조) 소재 폭 제한 가이드로 오투입 물리적 불가 금형 비대칭 설계로 좌우 오삽입 원천 차단
Failure mode cannot be physically produced as-designed or processed.

## PCB_SMT
등급 Rating | 레벨 Level | 검출방법 성숙도 Detection Method Maturity | 검출기회 Opportunity for Detection | 검출방법 사례 (계측기/장비) Detection Method Examples
10 | 매우 낮음 | 시험 또는 검사방법이 수립되거나 알려지지 않음 | 고장형태가 검출되지 않거나 검출될 수 없음 | 검출방법 없음 BGA 하부 솔더 접합 내부 Void 다층 PCB 내층 단선/단락
|  | No testing or inspection method has been established or is known. | The failure mode will not or cannot be detected.
9 | 매우 낮음 | 시험 또는 검사방법이 고장형태를 검출할 가능성이 낮음 | 고장형태는 무작위 또는 산발적 심사를 통해 쉽게 검출되지 않음 | 작업자 산발적 육안검사 비정기 기판 외관 확인 로트 단위 무작위 발췌 확인
|  | It is unlikely that the testing or inspection method will detect the failure mode. | The failure mode is not easily detected through random or sporadic audits.
8 | 낮음 | 시험 또는 검사 방법이 효과적이며, 신뢰할 만한 것으로 입증되지 않음 | 사람의 검사 또는 수동 게이지 사용 | 확대경 육안검사 (미숙련자, 2~5x) 스테레오 현미경 (20~40x, 미숙련자) 디지털 멀티미터 (Fluke 87V) 수동 도통 LCR 미터 수동 부품 측정 (미숙련자) 납땜 상태 촉감 확인 솔더링 인두 온도계 수동 확인
|  | Test or inspection method has not been proven to be effective and reliable. | Human inspection or use of manual gauging.
7 | 낮음 | 시험 또는 검사 방법이 효과적이며, 신뢰할 만한 것으로 입증되지 않음 | 기계기반 검출 또는 검사장비 사용 | SPI 솔더 페이스트 검사 (Koh Young, 미검증 레시피) AOI 자동광학검사 (Omron VT-S730, 미검증) X-ray 검사 (Nordson DAGE, 미검증) Flying Probe Tester (미검증 프로그램) Boundary Scan (JTAG, 미검증 벡터) Thermal Profiler (KIC, 미검증 조건)
|  | Test or inspection method has not been proven to be effective and reliable. | Machine-based detection or inspection equipment.
6 | 중간 | 시험 또는 검사방법이 효과적이고 신뢰할 수 있으며 입증됨 | 사람의 검사 또는 수동게이지로 검출 가능 | 확대경/현미경 육안검사 (숙련자, IPC-A-610 기준) 디지털 멀티미터 (숙련자, 도통/저항 검사) LCR 미터 (Keysight E4980A) 부품 특성 확인 오실로스코프 (Keysight MSOX4000) 신호 파형 전원공급기 부하 시험 수동 (Keysight E36300) 열화상 카메라 (FLIR) 발열 이상 확인 네트워크 분석기 (VNA) RF 특성 측정 Hi-Pot Tester 내전압 시험 수동 접지저항 측정기 수동 측정
|  | Test or inspection method has been proven to be effective and reliable. | Human inspection or manual gauging that will detect the failure mode.
5 | 중간 | 시험 또는 검사방법이 효과적이고 신뢰할 수 있으며 입증됨 | 기계기반 검출(반자동) 또는 검사장비로 검출 | SPI 검사 샘플링 (Koh Young KY-8030, 검증 완료) AOI 검사 샘플링 (Koh Young Zenith, 검증 완료) X-ray 검사 샘플링 (BGA Void 확인, 검증 완료) Flying Probe Tester 샘플링 (검증 프로그램) ICT In-Circuit Tester 샘플링 (Keysight i3070) Boundary Scan (JTAG, 검증 벡터) Impedance Analyzer (Keysight E4990A) 샘플링
|  | Test or inspection method has been proven to be effective and reliable. | Machine-based detection (semi-automated) or inspection equipment.
4 | 높음 | 시스템이 효과적이고 신뢰할 수 있으며 입증됨 | 하류부문에서 자동검출 + 유출 방지 | AOI 전수검사 + 자동 NG 분류 (Koh Young Zenith) ICT 전수검사 + 자동 Pass/Fail (Keysight i3070) FCT 기능시험 전수 + 자동 불합격 분류 X-ray 전수검사 + 자동 Void 판정 (Nordson DAGE XD7800) Burn-in 시험 전수 + 자동 불량 검출
|  | System has been proven to be effective and reliable. | Automated detection downstream, prevent further processing.
3 | 높음 | 시스템이 효과적이고 신뢰할 수 있으며 동일 공정 경험 있음 | 스테이션내에서 자동검출 + 유출 방지 | SPI + AOI + X-ray 다단계 In-line 전수검사 AOI 전수 + Review Station + MES 연동 자동 Hold ICT + FCT 이중검사 + 자동 불합격 분리 Reflow 프로파일 실시간 모니터링 + 이탈 시 자동 정지 (KIC) Pick & Place 부품 인식 카메라 + 이상 시 자동 정지
|  | System has been proven to be effective and reliable on identical process. | Automated detection in-station, prevent further processing.
2 | 높음 | 검출방법은 효과적으로 신뢰할 수 있음 | 원인을 검출하고 고장형태 생산 방지 | Poka-Yoke: Feeder 부품 바코드 자동 검증 + 불일치 시 정지 Poka-Yoke: PCB 방향 자동 인식 + 오투입 시 차단 Stencil 자동 인식 + 기판 불일치 시 인쇄 차단 Reflow 온도 Interlock + 기준 미달 시 투입 차단
|  | Detection method has been proven to be effective and reliable. | Machine-based detection that will prevent the failure mode from being produced.
1 | 매우 높음 | 고장형태는 물리적으로 생산 될 수 없음 |  | PCB 설계적 원천 차단 (BGA 패드 미배치로 오실장 불가) 커넥터 Keying 설계로 오삽입 물리적 불가 극성 표시 + 비대칭 패드 설계로 역삽 원천 차단
Failure mode cannot be physically produced as-designed or processed.