## L1 통합(C1-C4)
No | 구분 | 제품기능 | 요구사항 | 고장영향
1 | YP | Wafer 청정도(파티클 수)가 공정 기준을 충족하여 공정 중 오염 없는 환경을 제공한다 | Au Bump 외관 결함 기준 (Visual Defect Acceptance Criteria) | Particle 오염으로 인한 제품 특성 이상
2 | YP | Wafer 청정도(파티클 수)가 공정 기준을 충족하여 공정 중 오염 없는 환경을 제공한다 | Au Bump 외관 결함 기준 (Visual Defect Acceptance Criteria) | Wafer 표면 결함 미검출로 인한 후공정 유출
3 | YP | Wafer 청정도(파티클 수)가 공정 기준을 충족하여 공정 중 오염 없는 환경을 제공한다 | Au Bump 외관 결함 기준 (Visual Defect Acceptance Criteria) | Bump간 Bridge
4 | YP | Wafer 청정도(파티클 수)가 공정 기준을 충족하여 공정 중 오염 없는 환경을 제공한다 | Au Bump 외관 결함 기준 (Visual Defect Acceptance Criteria) | CD Spec Out으로 인한 Bump 형성 불량
5 | YP | Wafer 청정도(파티클 수)가 공정 기준을 충족하여 공정 중 오염 없는 환경을 제공한다 | Au Bump 외관 결함 기준 (Visual Defect Acceptance Criteria) | PR Scum 잔류로 인한 Au Bump 형성 불량
6 | YP | Wafer 청정도(파티클 수)가 공정 기준을 충족하여 공정 중 오염 없는 환경을 제공한다 | Au Bump 외관 결함 기준 (Visual Defect Acceptance Criteria) | Bump Height Spec Out으로 인한 제품 특성 이상
7 | YP | Wafer 청정도(파티클 수)가 공정 기준을 충족하여 공정 중 오염 없는 환경을 제공한다 | Au Bump 외관 결함 기준 (Visual Defect Acceptance Criteria) | Plating 균일도 Spec Out으로 인한 Bump 특성 이상
8 | YP | Wafer 청정도(파티클 수)가 공정 기준을 충족하여 공정 중 오염 없는 환경을 제공한다 | Au Bump 외관 결함 기준 (Visual Defect Acceptance Criteria) | PR 두께 Spec Out으로 인한 패턴 불량
9 | YP | Wafer 청정도(파티클 수)가 공정 기준을 충족하여 공정 중 오염 없는 환경을 제공한다 | Au Bump 외관 결함 기준 (Visual Defect Acceptance Criteria) | 전기적 Open/Short
10 | YP | Wafer 청정도(파티클 수)가 공정 기준을 충족하여 공정 중 오염 없는 환경을 제공한다 | Au Bump 외관 결함 기준 (Visual Defect Acceptance Criteria) | Bump Lift-off
11 | YP | UBM·PR·Etch 공정특성이 규격을 충족하여 Bump 형성 안정성을 확보한다 | 파티클 수 허용 기준 (Max Particle Count, ea) | Bump Lift-off
12 | YP | Au Bump 제품특성(높이·순도·외관)이 자사 공정 수율 기준을 충족하는 Wafer를 제공한다 | Au Bump 높이 규격 (Bump Height Spec, μm) | Bump Lift-off
13 | YP | UBM·PR·Etch 공정특성이 규격을 충족하여 Bump 형성 안정성을 확보한다 | Seed 잔류물 허용 기준 (Seed Residue Acceptance Criteria) | Bump Lift-off
14 | YP | UBM·PR·Etch 공정특성이 규격을 충족하여 Bump 형성 안정성을 확보한다 | Seed 잔류물 허용 기준 (Seed Residue Acceptance Criteria) | Bump Lift-off
15 | YP | UBM·PR·Etch 공정특성이 규격을 충족하여 Bump 형성 안정성을 확보한다 | Seed 잔류물 허용 기준 (Seed Residue Acceptance Criteria) | Bump Lift-off
16 | YP | Au Bump 제품특성(높이·순도·외관)이 자사 공정 수율 기준을 충족하는 Wafer를 제공한다 | Au Bump 높이 규격(Bump Height Spec, μm) | Particle 오염으로 인한 제품 특성 이상
17 | YP | Au Bump 제품특성(높이·순도·외관)이 자사 공정 수율 기준을 충족하는 Wafer를 제공한다 | Au Bump 높이 규격(Bump Height Spec, μm) | Wafer 표면 결함 미검출로 인한 후공정 유출
18 | YP | Au Bump 제품특성(높이·순도·외관)이 자사 공정 수율 기준을 충족하는 Wafer를 제공한다 | Au Bump 높이 규격(Bump Height Spec, μm) | Lot 혼입으로 인한 Wafer 수율 손실
19 | YP | Au Bump 제품특성(높이·순도·외관)이 자사 공정 수율 기준을 충족하는 Wafer를 제공한다 | Au Bump 높이 규격(Bump Height Spec, μm) | 전기적 Open/Short
20 | YP | Au Bump 제품특성(높이·순도·외관)이 자사 공정 수율 기준을 충족하는 Wafer를 제공한다 | Au Bump 높이 규격(Bump Height Spec, μm) | Bump Lift-off
21 | YP | Au Bump 제품특성(높이·순도·외관)이 자사 공정 수율 기준을 충족하는 Wafer를 제공한다 | Au Bump 높이 규격(Bump Height Spec, μm) | PR 두께 Spec Out으로 인한 패턴 불량
22 | YP | Au Bump 제품특성(높이·순도·외관)이 자사 공정 수율 기준을 충족하는 Wafer를 제공한다 | Au Bump 높이 규격(Bump Height Spec, μm) | Bump간 Bridge
23 | YP | Au Bump 제품특성(높이·순도·외관)이 자사 공정 수율 기준을 충족하는 Wafer를 제공한다 | Au Bump 높이 규격(Bump Height Spec, μm) | CD Spec Out으로 인한 Bump 형성 불량
24 | YP | Au Bump 제품특성(높이·순도·외관)이 자사 공정 수율 기준을 충족하는 Wafer를 제공한다 | Au Bump 높이 규격(Bump Height Spec, μm) | PR Scum 잔류로 인한 Au Bump 형성 불량
25 | YP | Au Bump 제품특성(높이·순도·외관)이 자사 공정 수율 기준을 충족하는 Wafer를 제공한다 | Au Bump 높이 규격(Bump Height Spec, μm) | Bump Height Spec Out으로 인한 제품 특성 이상
26 | YP | Au Bump 제품특성(높이·순도·외관)이 자사 공정 수율 기준을 충족하는 Wafer를 제공한다 | Au Bump 높이 규격(Bump Height Spec, μm) | Plating 균일도 Spec Out으로 인한 Bump 특성 이상
27 | YP | Au Bump 제품특성(높이·순도·외관)이 자사 공정 수율 기준을 충족하는 Wafer를 제공한다 | Au Bump 높이 규격(Bump Height Spec, μm) | PR Scum 잔류로 인한 Au Bump 형성 불량
28 | YP | Au Bump 제품특성(높이·순도·외관)이 자사 공정 수율 기준을 충족하는 Wafer를 제공한다 | Au Bump 높이 규격(Bump Height Spec, μm) | Bump Height Spec Out으로 인한 제품 특성 이상
29 | YP | Au Bump 제품특성(높이·순도·외관)이 자사 공정 수율 기준을 충족하는 Wafer를 제공한다 | Au Bump 높이 규격(Bump Height Spec, μm) | Plating 균일도 Spec Out으로 인한 Bump 특성 이상
30 | YP | Wafer 청정도(파티클 수)가 공정 기준을 충족하여 공정 중 오염 없는 환경을 제공한다 | Au Bump 외관 결함 기준 (Visual Defect Acceptance Criteria) | Plating 균일도 Spec Out으로 인한 Bump 특성 이상
31 | YP | UBM·PR·Etch 공정특성이 규격을 충족하여 Bump 형성 안정성을 확보한다 | 파티클 수 허용 기준 (Max Particle Count, ea) | Plating 균일도 Spec Out으로 인한 Bump 특성 이상
32 | YP | UBM·PR·Etch 공정특성이 규격을 충족하여 Bump 형성 안정성을 확보한다 | UBM 두께 규격 (UBM Thickness Spec, Å) | Plating 균일도 Spec Out으로 인한 Bump 특성 이상
33 | YP | UBM·PR·Etch 공정특성이 규격을 충족하여 Bump 형성 안정성을 확보한다 | CD 규격 (Critical Dimension Spec, μm) | Plating 균일도 Spec Out으로 인한 Bump 특성 이상
34 | YP | UBM·PR·Etch 공정특성이 규격을 충족하여 Bump 형성 안정성을 확보한다 | PR 두께 규격 (PR Thickness Spec, μm) | Plating 균일도 Spec Out으로 인한 Bump 특성 이상
35 | YP | UBM·PR·Etch 공정특성이 규격을 충족하여 Bump 형성 안정성을 확보한다 | PR 잔사 허용 기준 (PR Residue Acceptance Criteria) | Plating 균일도 Spec Out으로 인한 Bump 특성 이상
36 | YP | UBM·PR·Etch 공정특성이 규격을 충족하여 Bump 형성 안정성을 확보한다 | Seed 잔류물 허용 기준 (Seed Residue Acceptance Criteria) | Plating 균일도 Spec Out으로 인한 Bump 특성 이상
37 | SP | 고객 기능 안정성을 위한 Au 순도 및 IMC 두께 기준을 충족한다 | Au Bump 외관 고객 기준 (Customer Visual Defect Criteria) | Particle 오염 불량 유출로 인한 고객 기능 이상
38 | SP | 고객 기능 안정성을 위한 Au 순도 및 IMC 두께 기준을 충족한다 | Au Bump 외관 고객 기준 (Customer Visual Defect Criteria) | 라벨 불일치로 인한 Lot 혼입 불량 유출
39 | SP | 고객 기능 안정성을 위한 Au 순도 및 IMC 두께 기준을 충족한다 | Au Bump 외관 고객 기준 (Customer Visual Defect Criteria) | 외관 결함 불량 유출(고객 Outgoing Defect)
40 | SP | 고객 기능 안정성을 위한 Au 순도 및 IMC 두께 기준을 충족한다 | Au Bump 외관 고객 기준 (Customer Visual Defect Criteria) | 고객 Packing 기준 부적합으로 인한 납품 Reject
41 | SP | 고객 기능 안정성을 위한 Au 순도 및 IMC 두께 기준을 충족한다 | Au Bump 외관 고객 기준 (Customer Visual Defect Criteria) | IMC 두께 Spec Out으로 인한 접합부 신뢰성 저하
42 | SP | 고객 납품 기준(높이·외관·포장)을 충족하는 Wafer를 제공한다 | Au Bump 높이 고객 출하 규격 (Customer Bump Height Spec, μm) | IMC 두께 Spec Out으로 인한 접합부 신뢰성 저하
43 | SP | 고객 기능 안정성을 위한 Au 순도 및 IMC 두께 기준을 충족한다 | IMC 두께 고객 규격 (IMC Thickness Spec, μm) | IMC 두께 Spec Out으로 인한 접합부 신뢰성 저하
44 | SP | 고객 납품 기준(높이·외관·포장)을 충족하는 Wafer를 제공한다 | Au Bump 높이 고객 출하 규격(Customer Bump Height Spec, μm) | IMC 과성장에 의한 접합부 열화
45 | SP | 고객 납품 기준(높이·외관·포장)을 충족하는 Wafer를 제공한다 | Au Bump 높이 고객 출하 규격(Customer Bump Height Spec, μm) | Particle 오염 불량 유출로 인한 고객 기능 이상
46 | SP | 고객 납품 기준(높이·외관·포장)을 충족하는 Wafer를 제공한다 | Au Bump 높이 고객 출하 규격(Customer Bump Height Spec, μm) | 라벨 불일치로 인한 Lot 혼입 불량 유출
47 | SP | 고객 납품 기준(높이·외관·포장)을 충족하는 Wafer를 제공한다 | Au Bump 높이 고객 출하 규격(Customer Bump Height Spec, μm) | 외관 결함 불량 유출(고객 Outgoing Defect)
48 | SP | 고객 납품 기준(높이·외관·포장)을 충족하는 Wafer를 제공한다 | Au Bump 높이 고객 출하 규격(Customer Bump Height Spec, μm) | 고객 Packing 기준 부적합으로 인한 납품 Reject
49 | SP | 고객 납품 기준(높이·외관·포장)을 충족하는 Wafer를 제공한다 | Au Bump 높이 고객 출하 규격(Customer Bump Height Spec, μm) | IMC 두께 Spec Out으로 인한 접합부 신뢰성 저하
50 | SP | 고객 납품 기준(높이·외관·포장)을 충족하는 Wafer를 제공한다 | Au Bump 높이 고객 출하 규격(Customer Bump Height Spec, μm) | IMC 두께 Spec Out으로 인한 접합부 신뢰성 저하
51 | SP | 고객 기능 안정성을 위한 Au 순도 및 IMC 두께 기준을 충족한다 | Au Bump 외관 고객 기준 (Customer Visual Defect Criteria) | IMC 두께 Spec Out으로 인한 접합부 신뢰성 저하
52 | SP | 고객 기능 안정성을 위한 Au 순도 및 IMC 두께 기준을 충족한다 | 고객 납품 파티클 기준 (Customer Particle Criteria, ea) | IMC 두께 Spec Out으로 인한 접합부 신뢰성 저하
53 | SP | 고객 기능 안정성을 위한 Au 순도 및 IMC 두께 기준을 충족한다 | 포장 기준 적합성 (Packaging Compliance) | IMC 두께 Spec Out으로 인한 접합부 신뢰성 저하
54 | SP | 고객 기능 안정성을 위한 Au 순도 및 IMC 두께 기준을 충족한다 | Au 순도 고객 규격 (Au Purity Spec, %) | IMC 두께 Spec Out으로 인한 접합부 신뢰성 저하
55 | SP | 고객 기능 안정성을 위한 Au 순도 및 IMC 두께 기준을 충족한다 | IMC 두께 고객 규격 (IMC Thickness Spec, μm) | IMC 두께 Spec Out으로 인한 접합부 신뢰성 저하
56 | USER | 최종 사용자 전기적·기계적 신뢰성 기준을 충족하는 Au Bump를 제공한다 | Au Bump 전기적 신뢰성 기준 (Electrical Reliability Spec) | 고객 라인 정지, 클레임
57 | USER | 최종 사용자 전기적·기계적 신뢰성 기준을 충족하는 Au Bump를 제공한다 | Au Bump 전기적 신뢰성 기준 (Electrical Reliability Spec) | RoHS 부적합으로 인한 리콜·법적 조치
58 | USER | RoHS 등 환경·안전 규제 기준을 준수하는 제품을 제공한다 | ESD 민감도 기준 (ESD Sensitivity Class) | RoHS 부적합으로 인한 리콜·법적 조치
59 | USER | 최종 사용자 전기적·기계적 신뢰성 기준을 충족하는 Au Bump를 제공한다 | Au Bump 전기적 신뢰성 기준 (Electrical Reliability Spec) | 고객 라인 정지, 클레임
60 | USER | 최종 사용자 전기적·기계적 신뢰성 기준을 충족하는 Au Bump를 제공한다 | Au Bump 전기적 신뢰성 기준 (Electrical Reliability Spec) | 고객 신뢰도 하락
61 | USER | 최종 사용자 전기적·기계적 신뢰성 기준을 충족하는 Au Bump를 제공한다 | Au Bump 전기적 신뢰성 기준 (Electrical Reliability Spec) | RoHS 부적합으로 인한 리콜·법적 조치
62 | USER | RoHS 등 환경·안전 규제 기준을 준수하는 제품을 제공한다 | ESD 민감도 기준 (ESD Sensitivity Class) | RoHS 부적합으로 인한 리콜·법적 조치
63 | USER | RoHS 등 환경·안전 규제 기준을 준수하는 제품을 제공한다 | RoHS 유해물질 기준 적합성 (RoHS Compliance) | RoHS 부적합으로 인한 리콜·법적 조치

## L2 통합(A1-A6)
No | 공정번호 | 공정명/스테이션명 | 공정기능 | 제품특성 | 특별특성 | 고장형태 | 현재 검출관리
1 | 01 | 작업환경 | 클린룸 환경을 온습도·청정도 기준으로 제어하여 파티클 오염 없는 작업 환경을 확보한다 | 파티클 수 | 비지정 | 파티클 초과 | Particle Counter 파티클 측정, 매 근무조 실시
2 | 10 | IQA(수입검사) | IQA(입고검사)를 통해 입고 Wafer의 표면 상태 및 Lot 정보를 검증한다 | Wafer 두께 (Wafer Thickness, μm) | 비지정 | 두께 규격 이탈 | D:두께 측정기 전수 측정, 버니어 캘리퍼스 교차 검증
3 | 10 | IQA(수입검사) | IQA(입고검사)를 통해 입고 Wafer의 표면 상태 및 Lot 정보를 검증한다 | Wafer TTV (Total Thickness Variation, μm) | 비지정 | TTV 규격 초과 | D:두께 측정기 전수 측정, 버니어 캘리퍼스 교차 검증
4 | 20 | Sorter | Sorter 장비를 이용하여 Wafer를 공정 카세트에 정렬·투입한다 | OCR ID 인식 정확도 | 비지정 | OCR ID 오인식 또는 Lot 혼입 (ID Mismatch/Lot Mix) | D:OCR Reader 자동 인식 확인, Sorter 장비 정렬 센서 검증
5 | 20 | Sorter | Sorter 장비를 이용하여 Wafer를 공정 카세트에 정렬·투입한다 | Wafer 정렬 정확도 | 비지정 | Wafer 정렬 불량 | D:OCR Reader 자동 인식 확인, Sorter 장비 정렬 센서 검증
6 | 30 | Scrubber | Scrubber 장비로 Wafer 표면을 세정하여 파티클 및 이물을 제거한다 | 파티클 잔류수 (Particle Count, ea) | 비지정 | Wafer 표면 이물 잔류 (Particle 오염) | D:Particle Counter 세정 후 파티클 측정, 매 Lot
7 | 40 | UBM Sputter | Sputter 장비로 Wafer 표면에 Ti/Cu UBM 박막을 증착하여 Bump 접합층을 형성한다 | UBM 두께 (UBM Thickness, Å) | 비지정 | UBM 두께 부족 (Thickness Under Spec) | Target 수명 모니터링 시스템
8 | 40 | UBM Sputter | Sputter 장비로 Wafer 표면에 Ti/Cu UBM 박막을 증착하여 Bump 접합층을 형성한다 | 막질 균일도 (Film Uniformity, %) | 비지정 | 막질 불균일 (Film Non-uniformity) | Target 수명 모니터링 시스템
9 | 50 | Scrubber2 | UBM Sputter 후 Wafer 표면을 세정하여 파티클 및 이물을 제거한다 | 파티클 잔류수 (Particle Count, ea) | 비지정 | Wafer 표면 이물 잔류 (Particle 오염) | D:Particle Counter 세정 후 파티클 측정, 매 Lot
10 | 60 | PR Coating | Coater 장비로 Wafer 표면에 Photo Resist를 균일하게 도포한다 | PR 두께 (PR Thickness, μm) | 비지정 | PR 두께 불균일 (PR Thickness Non-uniformity) | D:α-step/Ellipsometer PR 두께 측정, 매 Lot
11 | 70 | Exposure | Stepper/Scanner로 Mask 패턴을 Wafer에 노광하여 Bump 개구부 패턴을 형성한다 | CD(Critical Dimension, μm) | 비지정 | CD 규격 이탈 (CD Out of Spec) | D:CD-SEM CD 측정, 매 Lot 샘플링
12 | 80 | Develop | Developer로 노광된 PR을 현상하여 Bump 형성용 Opening을 정확하게 형성한다 | Opening 정확도 (Opening Accuracy, μm) | 비지정 | Under/Over develop (Opening 불량) | D:SEM Opening 치수 측정, 매 Lot 샘플링
13 | 90 | Descum | Descum 장비로 O₂ Plasma 처리하여 PR 개구부 내 잔류 Scum을 완전 제거한다 | PR 잔사 수 (Scum Count, ea) | 비지정 | PR Scum 잔류 (Descum 불완전) | D:SEM Scum 유무 확인, 매 Lot 샘플링
14 | 100 | Au Plating | Au Plating Tank에서 전기도금으로 Wafer Bump 높이 및 순도 기준을 충족하는 Au Bump를 형성한다 | Au Bump 높이 (Bump Height, μm) | 비지정 | Au Bump 높이 편차 (Height Variation) | D:높이 측정기 전수 높이 측정, XRF 순도 분석(샘플링) 높이 측정기 전수 높이 측정, XRF 순도 분석 (샘플링)
15 | 100 | Au Plating | Au Plating Tank에서 전기도금으로 Wafer Bump 높이 및 순도 기준을 충족하는 Au Bump를 형성한다 | Au 순도 (Au Purity, %) | 비지정 | Au 순도 저하 (Purity Degradation) | D:높이 측정기 전수 높이 측정, XRF 순도 분석(샘플링) 높이 측정기 전수 높이 측정, XRF 순도 분석 (샘플링)
16 | 110 | PR Strip | Strip 장비로 도금 후 잔류 PR을 완전히 제거하여 Bump 형성 영역을 노출한다 | PR 잔사 (Strip Residue, ea) | 비지정 | PR 잔사 잔류 (Strip 불완전) | D:SEM PR 잔사 확인, 매 Lot 샘플링
17 | 120 | Au Etch | Au Etchant를 이용하여 Bump 외부 Au Seed Layer를 선택적으로 식각·제거한다 | 에칭 잔류물 (Etch Residue, ea) | 비지정 | 에칭 부족/과다 (Under/Over Etch) | D:SEM 에칭 잔류물 확인, 매 Lot 샘플링
18 | 130 | TiW Etch | TiW Etchant를 이용하여 Bump 외부 TiW Seed Layer를 선택적으로 식각·제거한다 | Seed 잔류물 (Seed Residue, ea) | 비지정 | TiW Etch 후 잔류 Film 이상 (Under/Over etch) | H₂O₂ 농도 실시간 모니터링 SEM Seed 잔류물 확인, 매 Lot 샘플링
19 | 140 | Anneal | Anneal 장비로 열처리하여 Au Bump와 Al PAD 간 IMC 두께를 적정 수준으로 형성한다 | IMC 두께 (IMC Thickness, μm) | 비지정 | IMC 과성장 (IMC Overgrowth) | D:TEM/SEM IMC 두께 분석, 매 Lot 샘플링
20 | 150 | Final Inspection | AVI 장비 및 높이 측정기로 최종 Bump 외관 및 높이 기준 적합성을 검사한다 | Bump 외관 결함 (Visual Defect, ea) | 비지정 | Bump 외관 불량 (Visual Defect) | D:AVI 장비 전수 외관검사, 높이 측정기 전수 높이 측정
21 | 150 | Final Inspection | AVI 장비 및 높이 측정기로 최종 Bump 외관 및 높이 기준 적합성을 검사한다 | Bump 높이 (Bump Height, μm) | 비지정 | Bump 높이 규격 이탈 (Height Out of Spec) | D:AVI 장비 전수 외관검사, 높이 측정기 전수 높이 측정
22 | 160 | Clean | Clean 장비로 Wafer 표면의 잔류 이물을 세정하여 출하 전 청정도를 확보한다 | 파티클 잔류수 (Particle Count, ea) | 비지정 | Wafer 표면 이물 잔류 (Particle 오염) | D:Particle Counter 세정 후 파티클 측정, 매 Lot
23 | 170 | Scrubber3 | Scrubber3 장비로 최종 Wafer 표면 파티클을 제거하여 출하 청정도를 확보한다 | 파티클 잔류수 (Particle Count, ea) | 비지정 | Wafer 표면 이물 잔류 (Particle 오염) | D:Particle Counter 파티클 측정, 출하 전 매 Lot
24 | 180 | Sorter3 | Sorter3 장비로 Wafer를 출하 카세트에 정확히 정렬·이송한다 | Wafer 정렬 정확도 | 비지정 | Wafer 정렬 불량 | Sorter3 정렬 센서 자동 확인, 매 Wafer
25 | 190 | AVI | AVI 장비로 Wafer 전면 외관 결함을 자동 검사하여 불량을 검출한다 | Defect 수 (Defect Count, ea) | 비지정 | AVI 검사 불량 미검출 (Visual Defect Escape) | D:AVI 장비 전수 자동 외관검사, 매 Wafer
26 | 200 | OGI/Packing | 포장 장비 및 절차에 따라 Wafer를 고객 기준에 맞게 포장하여 출하 준비를 완료한다 | 포장 상태 (Packaging Condition) | 비지정 | 포장 불량 (Packaging Defect) | D:포장 외관 전수 육안검사, 포장재 진공도 검사

## L3 통합(B1-B5)
No | 공정번호 | 4M | 작업요소 | 요소기능 | 공정특성 | 특별특성 | 고장원인 | 현재 예방관리
1 | 01 | MN | 클린룸 담당자 | 클린룸 담당자가 온습도·파티클 기준을 점검하여 환경 적합성을 판정한다 | 작업 숙련도 | 비지정 | 작업 숙련도 부족 | 클린룸 작업자 교육 및 인증, 작업표준서 게시
2 | 01 | MC | 항온항습기 | 항온항습기가 클린룸 온습도를 지속 제어하여 기준값을 유지한다 | 온도 (Temperature, ℃) | 비지정 | 설비 가동률 저하 | P:항온항습기 정기 PM 및 교정, 온습도 실시간 모니터링
3 | 01 | MC | 항온항습기 | 항온항습기가 클린룸 온습도를 지속 제어하여 기준값을 유지한다 | 온도 (Temperature, ℃) | 비지정 | 습도(Humidity, %RH) 부적합 | P:항온항습기 정기 PM 및 교정, 온습도 실시간 모니터링
4 | 01 | IM | HEPA 필터 소모품 | HEPA 필터가 유입 공기를 여과하여 청정 공기를 공급한다 | 자재 규격 기준 (Material Spec) | 비지정 | HEPA 필터 성능 저하 | P:HEPA 필터 정기 교체 주기 관리, 차압 모니터링
5 | 01 | EN | 클린룸 | 클린룸이 외부 오염을 차단하여 청정 작업 환경을 제공한다 | 청정도 등급 (ISO Class) | 비지정 | 온습도 제어 이탈 | 클린룸 파티클 카운터 정기 모니터링, ISO 등급 분기 측정
6 | 01 | EN | 클린룸 | 클린룸이 외부 오염을 차단하여 청정 작업 환경을 제공한다 | 청정도 등급 (ISO Class) | 비지정 | 풍속 저하 | FFU 풍속 정기 측정 및 PM, 이상 시 알람 인터록
7 | 01 | EN | FFU(Fan Filter Unit) | FFU가 청정 공기를 순환·공급하여 클린룸 청정도를 유지한다 | 풍속 (Air Velocity, m/s) | 비지정 | 온습도 제어 이탈 | FFU 풍속 정기 측정 및 PM, 이상 시 알람 인터록
8 | 01 | EN | FFU(Fan Filter Unit) | FFU가 청정 공기를 순환·공급하여 클린룸 청정도를 유지한다 | 풍속 (Air Velocity, m/s) | 비지정 | 풍속 저하 | P:FFU 풍속 정기 측정 및 PM, 이상 시 알람 인터록
9 | 10 | MN | IQA 검사원 | IQA 검사원이 입고 Wafer 외관 및 Lot 정보를 확인하여 합부를 판정한다 | 검사 숙련도 | 비지정 | 판정 기준 오적용 | P:검사원 인증 교육, 판정 기준서 최신화 및 게시
10 | 10 | MC | 두께 측정기 | 두께 측정기가 Wafer 두께를 측정하여 규격 적합 데이터를 제공한다 | 측정 정밀도 (Accuracy, μm) | 비지정 | 측정 오차 | P:두께 측정기 정기 교정(MSA), PM 일정 관리
11 | 10 | MC | HIGH POWER SCOPE | HIGH POWER SCOPE가 Wafer를 Auto Loading하여 외관 검사를 수행한다 | 광학 해상도 (Optical Resolution, μm) | 비지정 | 측정 오차 | 두께 측정기 정기 교정(MSA), PM 일정 관리
12 | 10 | IM | 입고 Wafer | 입고 Wafer가 공정 투입의 원재료로서 품질 기준 적합 여부를 결정한다 | 표면 결함 밀도 (Defect Density) | 비지정 | 자재 품질 부적합 | 입고 Wafer 성적서 검토, 공급업체 SQC 모니터링
13 | 10 | EN | 검사실 | 검사실이 조도·청정도를 유지하여 정확한 외관 검사 환경을 제공한다 | 청정도 등급 (ISO Class) / 온습도 (Temp·Humidity) | 비지정 | 환경 조건 이탈 | P:검사실 청정도 및 조도 정기 점검
14 | 20 | MN | Sorter 작업자 | Sorter 작업자가 카세트 장착 및 공정 조건을 설정하여 정렬 작업을 수행한다 | 작업 숙련도 | 비지정 | 작업 숙련도 부족 | P:Sorter 작업 표준 교육, 인증 후 투입
15 | 20 | MC | Sorter 장비 | Sorter 장비가 Wafer를 자동으로 정렬·이송하여 카세트에 적재한다 | 정렬 반복 정밀도 (Repeatability, μm) | 비지정 | 정렬 센서 오작동 | P:Sorter 장비 정기 PM, 정렬 센서 교정
16 | 20 | MC | Sorter 장비 | Sorter 장비가 Wafer를 자동으로 정렬·이송하여 카세트에 적재한다 | 정렬 반복 정밀도 (Repeatability, μm) | 비지정 | OCR 인식 오류 | OCR Reader 정기 교정, 인식률 일일 확인
17 | 20 | MC | OCR Reader | OCR Reader가 Wafer ID를 자동 인식하여 Lot 추적성을 제공한다 | 인식 정확도 (Recognition Rate, %) | 비지정 | 정렬 센서 오작동 | P:OCR Reader 정기 교정, 인식률 일일 확인
18 | 20 | MC | OCR Reader | OCR Reader가 Wafer ID를 자동 인식하여 Lot 추적성을 제공한다 | 인식 정확도 (Recognition Rate, %) | 비지정 | OCR 인식 오류 | P:OCR Reader 정기 교정, 인식률 일일 확인
19 | 20 | IM | Wafer Cassette | Wafer Cassette가 Wafer를 안전하게 수납하여 이송을 지원한다 | 자재 규격 기준 (Material Spec) | 비지정 | 자재 품질 부적합 | P:Wafer Cassette 이상 유무 입고 검사
20 | 20 | EN | Sorter 작업영역 | Sorter 작업영역이 ESD·파티클 환경을 유지하여 Wafer 오염을 방지한다 | 청정도 등급 (ISO Class) / 온습도 (Temp·Humidity) | 비지정 | 환경 조건 이탈 | P:Sorter 작업영역 ESD 매트·손목 스트랩 점검
21 | 30 | MN | Scrubber 작업자 | Scrubber 작업자가 세정 조건을 설정하고 공정을 감시하여 세정 품질을 확보한다 | 작업 숙련도 | 비지정 | 작업 숙련도 부족 | P:Scrubber 작업 표준 교육, 인증 후 투입
22 | 30 | MC | Scrubber 장비 | Scrubber 장비가 DI Water를 분사하여 Wafer 표면 파티클을 제거한다 | 분사 압력 (Spray Pressure, kPa) | 비지정 | 노즐 막힘 | P:Scrubber 장비 정기 PM, 노즐 주기 점검
23 | 30 | IM | DI Water | DI Water가 Wafer 표면을 세정하여 이물을 제거한다 | 비저항 (Resistivity, MΩ·cm) | 비지정 | DI Water 비저항 저하 | P:DI Water 비저항 일일 측정, 기준 미달 시 교체
24 | 30 | EN | Scrubber 작업영역 | Scrubber 작업영역이 재오염 방지 환경을 유지하여 세정 효과를 보장한다 | 청정도 등급 (ISO Class) / 온습도 (Temp·Humidity) | 비지정 | 환경 조건 이탈 | P:Scrubber 작업영역 청정도 정기 모니터링
25 | 40 | MN | Sputter 작업자 | Sputter 작업자가 Recipe를 설정하고 공정 조건을 감시하여 증착 품질을 확보한다 | 작업 숙련도 | 비지정 | 작업 숙련도 부족 | P:Sputter Recipe 승인제도, 작업 표준 교육
26 | 40 | MC | Sputter 장비 | Sputter 장비가 Ti/Cu를 증착하여 Wafer 표면에 UBM층을 형성한다 | DC Power (kW) | 비지정 | Power 변동 | P:Au 증착 두께 인라인 모니터링, 정기 PM
27 | 40 | MC | Sputter 장비 | Sputter 장비가 Ti/Cu를 증착하여 Wafer 표면에 UBM층을 형성한다 | 증착 속도 (Deposition Rate, Å/s) | 비지정 | 전압 변동 | P:Au 증착 두께 인라인 모니터링, 정기 PM
28 | 40 | MC | Sputter 장비 | Sputter 장비가 Ti/Cu를 증착하여 Wafer 표면에 UBM층을 형성한다 | RF Etch Amount (Å) | Y | RF Etch Amount 규격 이탈 | P:Sputter 장비 정기 PM, Power 실시간 모니터링
29 | 40 | MC | Sputter 장비 | Sputter 장비가 Ti/Cu를 증착하여 Wafer 표면에 UBM층을 형성한다 | TiW Thickness (Å) | Y | TiW 증착 두께 편차 | P:DC Power Supply 전압 안정도 정기 교정
30 | 40 | MC | Sputter 장비 | Sputter 장비가 Ti/Cu를 증착하여 Wafer 표면에 UBM층을 형성한다 | Au Thickness (Å) | Y | Au 증착 두께 편차 | P:Au 증착 두께 인라인 모니터링, 정기 PM
31 | 40 | MC | DC Power Supply | DC Power Supply가 안정적인 전력을 공급하여 Sputter 출력을 유지한다 | 전압 안정도 (Voltage Stability, V) | 비지정 | Power 변동 | P:Au 증착 두께 인라인 모니터링, 정기 PM
32 | 40 | IM | Ti Target | Ti Target이 스퍼터링 소재를 공급하여 Ti 박막 형성을 지원한다 | Target 두께 잔량 (Remaining Thickness, mm) | 비지정 | Target 소진 | Target 잔량 정기 점검 및 교체 기준 설정
33 | 40 | IM | Ti Target | Ti Target이 스퍼터링 소재를 공급하여 Ti 박막 형성을 지원한다 | Target 두께 잔량 (Remaining Thickness, mm) | 비지정 | Target 두께 잔량(Remaining Thickness, mm) 부적합 | Target 두께 정기 측정
34 | 40 | IM | Cu Target | Ti Target이 스퍼터링 소재를 공급하여 Ti 박막 형성을 지원한다 | Target 두께 잔량 (Remaining Thickness, mm) | 비지정 | Target 두께 잔량(Remaining Thickness, mm) 부적합 | Target 두께 정기 측정
35 | 40 | EN | 진공 챔버 | 진공 챔버가 고진공 환경을 유지하여 Sputter 공정 순도를 보장한다 | 진공도 (Base Pressure, Pa) | 비지정 | 진공 누설 | P:진공 챔버 기밀 점검, 진공도 실시간 인터록
36 | 50 | MN | Scrubber2 작업자 | Scrubber2 작업자가 세정 조건을 설정하고 공정 완료를 확인한다 | 작업 숙련도 | 비지정 | 작업 숙련도 부족 | P:Scrubber2 작업 표준 교육, 인증 후 투입
37 | 50 | MC | Scrubber 장비 | Scrubber 장비가 DI Water를 분사하여 Sputter 후 파티클을 제거한다 | 분사 압력 (Spray Pressure, kPa) | 비지정 | 노즐 막힘 | P:Scrubber 장비 정기 PM, 노즐 주기 점검
38 | 50 | IM | DI Water | DI Water가 Wafer 표면을 세정하여 이물을 제거한다 | 비저항 (Resistivity, MΩ·cm) | 비지정 | DI Water 비저항 저하 | P:DI Water 비저항 일일 측정, 기준 미달 시 교체
39 | 50 | EN | Scrubber2 작업영역 | Scrubber2 작업영역이 재오염 방지 환경을 유지한다 | 청정도 등급 (ISO Class) / 온습도 (Temp·Humidity) | 비지정 | 환경 조건 이탈 | P:Scrubber2 작업영역 청정도 정기 모니터링
40 | 60 | MN | Coating 작업자 | Coating 작업자가 Coater Recipe를 설정하고 PR 도포 완료를 확인한다 | 작업 숙련도 | 비지정 | 작업 숙련도 부족 | P:Coater Recipe 승인제도, 작업 표준 교육
41 | 60 | MC | Coater | Coater가 Wafer를 회전시켜 PR을 균일하게 도포한다 | 회전 속도 (RPM) | 비지정 | RPM 편차 | P:Coater 정기 PM, RPM 교정 및 모니터링
42 | 60 | IM | PR(Photo Resist) | PR(Photo Resist)이 감광 재료로서 패턴 형성의 기반을 제공한다 | 점도 (Viscosity, cP) | 비지정 | PR 열화 | P:PR 보관 온도·유효기간 관리, 입고 검사
43 | 60 | EN | Yellow Room | Yellow Room이 UV 차단 환경을 유지하여 PR 노광을 방지한다 | 청정도 등급 (ISO Class) / 온습도 (Temp·Humidity) | 비지정 | 환경 조건 이탈 | P:Yellow Room UV 조도 정기 점검, 기준 초과 시 알람
44 | 70 | MN | Exposure 작업자 | Exposure 작업자가 Mask 정렬 및 노광 조건을 설정하여 패턴 전사를 수행한다 | 작업 숙련도 | 비지정 | 작업 숙련도 부족 | P:Exposure Recipe 승인제도, Mask 정렬 교육
45 | 70 | MC | Stepper/Scanner | Stepper/Scanner가 UV 광원으로 Mask 패턴을 Wafer에 정밀 전사한다 | 노광 에너지 (UV Energy, mJ/cm²) | 비지정 | 에너지 편차 | P:Stepper/Scanner 광원 에너지 정기 교정, PM
46 | 70 | IM | Mask(Reticle) | Mask(Reticle)이 Bump 패턴 정보를 제공하여 CD 형성의 기준이 된다 | CD 정밀도 (Reticle CD Accuracy, nm) | 비지정 | Mask 결함 | P:Mask 이물·손상 입고 검사, 보관 기준 관리
47 | 70 | EN | Exposure 챔버 | Exposure 챔버가 온습도·진동 차단 환경을 유지하여 노광 정밀도를 확보한다 | 청정도 등급 (ISO Class) / 온습도 (Temp·Humidity) | 비지정 | 환경 조건 이탈 | P:Exposure 챔버 온습도·진동 정기 점검
48 | 80 | MN | Develop 작업자 | Develop 작업자가 현상 조건을 설정하고 Opening 형성 결과를 확인한다 | 작업 숙련도 | 비지정 | 작업 숙련도 부족 | P:Develop Recipe 승인제도, 작업 표준 교육
49 | 80 | MC | Developer | Developer가 현상액을 공급하여 노광된 PR을 선택적으로 용해한다 | 현상 시간 (Develop Time, sec) | 비지정 | 현상 시간 편차 | P:Developer 현상 시간 자동 제어, PM 정기 실시
50 | 80 | IM | 현상액(TMAH) | 현상액(TMAH)이 노광 PR을 용해하여 Bump Opening을 형성한다 | TMAH 농도 (Concentration, %) | 비지정 | 농도 편차 | P:현상액 농도 정기 측정, 기준 이탈 시 교체
51 | 80 | EN | Develop 작업영역 | Develop 작업영역이 온도·습도를 유지하여 현상 균일성을 확보한다 | 청정도 등급 (ISO Class) / 온습도 (Temp·Humidity) | 비지정 | 환경 조건 이탈 | P:Develop 작업영역 온도·습도 모니터링
52 | 90 | MN | Descum 작업자 | Descum 작업자가 O₂ Plasma 조건을 설정하고 Scum 제거를 확인한다 | 작업 숙련도 | 비지정 | 작업 숙련도 부족 | P:Descum Recipe 승인제도, 작업 표준 교육
53 | 90 | MC | Descum 장비 | Descum 장비가 O₂ Plasma를 발생시켜 PR 개구부 내 Scum을 제거한다 | O₂ Plasma Power (W) | 비지정 | Power 불안정 | P:Descum 장비 Power 안정도 정기 교정, PM
54 | 90 | IM | O₂ Gas | O₂ Gas가 Plasma 반응 가스로서 Scum 산화·제거에 기여한다 | Gas 유량 (Flow Rate, sccm) | 비지정 | Gas 유량 편차 | P:O₂ Gas 유량 자동 제어, 기준 이탈 시 인터록
55 | 90 | EN | Descum 챔버 | Descum 챔버가 균일한 Plasma 환경을 제공하여 Scum 제거 균일성을 확보한다 | 청정도 등급 (ISO Class) / 온습도 (Temp·Humidity) | 비지정 | 환경 조건 이탈 | P:Descum 챔버 기밀 및 균일도 정기 점검
56 | 100 | MN | Plating 작업자 | Plating 작업자가 전류밀도·도금 시간을 설정하고 Bump 높이를 모니터링한다 | 작업 숙련도 | 비지정 | 작업 숙련도 부족 | P:도금 Recipe 승인제도, 전류밀도 설정 교육 Au 도금액 Au 이온 농도 정기 분석, 기준 이탈 시 보충
57 | 100 | MC | Au Plating Tank | Au Plating Tank가 도금액을 순환·유지하여 Au Bump 전기도금 환경을 제공한다 | 도금 전류밀도 (Current Density, mA/cm²) | 비지정 | 전류밀도 편차 | P:Au Plating Tank 정기 PM, 전류밀도 실시간 모니터링 도금 Recipe 승인제도, 전류밀도 설정 교육
58 | 100 | MC | Au Plating Tank | Au Plating Tank가 도금액을 순환·유지하여 Au Bump 전기도금 환경을 제공한다 | 도금 시간 (Plating Time, min) | 비지정 | 전류 변동 | P:Au Plating Tank 정기 PM, 전류밀도 실시간 모니터링 P:정류기(Rectifier) 정기 교정, 출력 전류 모니터링 Plating 작업영역 온도·습도 정기 모니터링
59 | 100 | MC | Au Plating Tank | Au Plating Tank가 도금액을 순환·유지하여 Au Bump 전기도금 환경을 제공한다 | 도금 균일도 (Plating Uniformity, %) | 비지정 | 도금 균일도 편차 | P:정류기(Rectifier) 정기 교정, 출력 전류 모니터링 P:도금 균일도 SPC 관리, 정기 전류 분포 측정
60 | 100 | MC | 정류기(Rectifier) | 정류기(Rectifier)가 안정적인 직류 전류를 공급하여 도금 전류밀도를 유지한다 | 출력 전류 (Output Current, A) | 비지정 | 전류밀도 편차 | P:도금 균일도 SPC 관리, 정기 전류 분포 측정
61 | 100 | IM | Au 도금액 (Au Ion Solution) | Au 도금액(Au Ion Solution)이 Au 이온을 공급하여 Bump 형성 소재를 제공한다 | Au 이온 농도 (Au Concentration, g/L) | 비지정 | 농도 저하 | P:Au 도금액 Au 이온 농도 정기 분석, 기준 이탈 시 보충 도금 균일도 SPC 관리, 정기 전류 분포 측정
62 | 100 | EN | Plating 작업영역 | Plating 작업영역이 온도·청정도를 유지하여 도금 품질을 확보한다 | 청정도 등급 (ISO Class) / 온습도 (Temp·Humidity) | 비지정 | 환경 조건 이탈 | P:Plating 작업영역 온도·습도 정기 모니터링 정류기(Rectifier) 정기 교정, 출력 전류 모니터링
63 | 110 | MN | Strip 작업자 | Strip 작업자가 Strip 조건을 설정하고 PR 잔사 제거를 확인한다 | 작업 숙련도 | 비지정 | 작업 숙련도 부족 | P:Strip Recipe 승인제도, 온도 설정 교육
64 | 110 | MC | Strip 장비 | Strip 장비가 용제를 공급·가열하여 잔류 PR을 완전히 제거한다 | Strip 온도 (Temperature, ℃) | 비지정 | 온도 편차 | P:Strip 장비 온도 교정, 정기 PM
65 | 110 | IM | Strip 용제 | Strip 용제가 PR을 용해하여 잔사 없이 제거한다 | 용제 농도 (Concentration, %) | 비지정 | 자재 품질 부적합 | P:Strip 용제 농도 정기 측정, 기준 이탈 시 교체
66 | 110 | EN | Strip 작업영역 | Strip 작업영역이 환기·안전 환경을 유지하여 작업 안전성을 확보한다 | 청정도 등급 (ISO Class) / 온습도 (Temp·Humidity) | 비지정 | 환경 조건 이탈 | P:Strip 작업영역 환기 상태 정기 점검
67 | 120 | MN | Au Etch 작업자 | Au Etch 작업자가 식각 조건을 설정하고 잔류물 제거를 확인한다 | 작업 숙련도 | 비지정 | 작업 숙련도 부족 | P:Au Etch Recipe 승인제도, 작업 표준 교육
68 | 120 | MC | Au Etch 장비 | Au Etch 장비가 Au Etchant를 공급하여 Bump 외부 Au Seed를 선택 식각한다 | 식각 시간 (Etch Time, sec) | 비지정 | 에칭 시간 편차 | P:Au Etch 장비 식각 시간 자동 제어, 정기 PM Au Etch Rate 정기 모니터링, 교정
69 | 120 | MC | Au Etch 장비 | Au Etch 장비가 Au Etchant를 공급하여 Bump 외부 Au Seed를 선택 식각한다 | Au Etch Rate (Å/min) | Y | Au Etch Rate 편차 | P:Au Etch Rate 정기 모니터링, 교정 H₂O₂ 농도 정기 측정, 기준 이탈 시 교체
70 | 120 | IM | Au Etchant | Au Etchant가 Au Seed Layer를 선택적으로 식각하여 단락 방지 구조를 형성한다 | Etchant 농도 (Concentration, %) | 비지정 | 자재 품질 부적합 | P:H₂O₂ 농도 정기 측정, 기준 이탈 시 교체 Etch 작업영역 환기 및 약액 안전 정기 점검
71 | 120 | IM | Au Etchant | Au Etchant가 Au Seed Layer를 선택적으로 식각하여 단락 방지 구조를 형성한다 | Etchant 농도 (Concentration, %) | 비지정 | H₂O₂ 농도 편차에 의한 Etch Rate 이탈 | P:H₂O₂ 농도 정기 측정, 기준 이탈 시 교체
72 | 120 | EN | Etch 작업영역 | Etch 작업영역이 약액 안전 환경을 유지하여 작업 안전성을 확보한다 | 청정도 등급 (ISO Class) / 온습도 (Temp·Humidity) | 비지정 | 환경 조건 이탈 | P:Etch 작업영역 환기 및 약액 안전 정기 점검
73 | 130 | MN | TiW Etch 작업자 | TiW Etch 작업자가 식각 조건을 설정하고 Seed 잔류물 제거를 확인한다 | 작업 숙련도 | 비지정 | 작업 숙련도 부족 | P:TiW Etch Recipe 승인제도, 작업 표준 교육 Etch Rate 정기 모니터링, 교정
74 | 130 | MC | TiW Etch 장비 | TiW Etch 장비가 TiW Etchant를 공급하여 Bump 외부 TiW Seed를 선택 식각한다 | 식각 온도 (Etch Temperature, ℃) | 비지정 | 온도 편차 | P:TiW Etch 장비 온도 교정, 정기 PM TiW Etchant 농도 정기 측정, 기준 이탈 시 교체
75 | 130 | MC | TiW Etch 장비 | TiW Etch 장비가 TiW Etchant를 공급하여 Bump 외부 TiW Seed를 선택 식각한다 | 식각 온도 (Etch Temperature, ℃) | 비지정 | Etch Rate 편차 | TiW Etchant 농도 정기 측정, 기준 이탈 시 교체
76 | 130 | IM | TiW Etchant | TiW Etchant가 TiW Seed Layer를 선택적으로 식각하여 절연 구조를 완성한다 | Etchant 농도 (Concentration, %) | 비지정 | 자재 품질 부적합 | Etchant 농도 정기 분석 및 자동 보충 TiW Etch Recipe 승인제도, 작업 표준 교육
77 | 130 | IM | TiW Etchant | TiW Etchant가 TiW Seed Layer를 선택적으로 식각하여 절연 구조를 완성한다 | Etchant 농도 (Concentration, %) | 비지정 | H₂O₂ 농도(Concentration, %) 부적합 | Etchant 교체 주기 관리
78 | 130 | EN | TiW Etch 작업영역 | TiW Etch 작업영역이 약액 안전 환경을 유지한다 | 청정도 등급 (ISO Class) / 온습도 (Temp·Humidity) | 비지정 | 환경 조건 이탈 | P:TiW Etch 작업영역 환기 및 약액 안전 정기 점검
79 | 140 | MN | Anneal 작업자 | Anneal 작업자가 온도·시간 조건을 설정하고 열처리 완료를 확인한다 | 작업 숙련도 | 비지정 | 작업 숙련도 부족 | P:Anneal Recipe 승인제도, 온도·시간 설정 교육
80 | 140 | MC | Anneal 장비 | Anneal 장비가 설정 온도로 Wafer를 가열하여 IMC 성장을 제어한다 | 열처리 온도 (Anneal Temperature, ℃) | 비지정 | 온도 과다/부족 | P:Anneal 장비 온도 교정, 정기 PM
81 | 140 | MC | Anneal 장비 | Anneal 장비가 설정 온도로 Wafer를 가열하여 IMC 성장을 제어한다 | 열처리 온도 (Anneal Temperature, ℃) | 비지정 | 열처리 시간(Anneal Time, min) 부적합 | P:Anneal 장비 온도 교정, 정기 PM
82 | 140 | IM | N₂ Gas | N₂ Gas가 불활성 분위기를 제공하여 Anneal 중 산화를 방지한다 | 자재 규격 기준 (Material Spec) | 비지정 | 자재 품질 부적합 | P:N₂ Gas 유량 자동 제어, 순도 정기 분석
83 | 140 | EN | N₂ 공급장치 | N₂ 공급장치가 N₂ Gas를 안정적으로 공급하여 Anneal 분위기를 유지한다 | N₂ 유량 (Flow Rate, L/min) | 비지정 | 유량 부족 | P:N₂ 공급장치 유량 모니터링, 기준 이탈 시 알람
84 | 150 | MN | Final 검사원 | Final 검사원이 AVI 결과 및 높이 측정값을 확인하여 최종 합부를 판정한다 | 검사 숙련도 | 비지정 | 판정 기준 오적용 | P:검사원 인증 교육, 판정 기준서 최신화 및 게시
85 | 150 | MC | AVI 장비 | AVI 장비가 Wafer 전면을 자동 촬영하여 외관 결함을 검출한다 | 해상도 (Resolution, μm) | 비지정 | 해상도 저하 | P:AVI 장비 해상도 정기 교정, 기준 이미지 최신화
86 | 150 | MC | AVI 장비 | AVI 장비가 Wafer 전면을 자동 촬영하여 외관 결함을 검출한다 | 해상도 (Resolution, μm) | 비지정 | 측정 오차 | 검사실 조도·청정도 정기 점검
87 | 150 | MC | AVI 장비 | AVI 장비가 Wafer 전면을 자동 촬영하여 외관 결함을 검출한다 | 해상도 (Resolution, μm) | 비지정 | 측정 균일도 편차 | 검사원 인증 교육, 판정 기준서 최신화 및 게시
88 | 150 | MC | 높이 측정기 | 높이 측정기가 Bump 높이를 전수 측정하여 규격 적합 데이터를 제공한다 | 측정 정밀도 (Accuracy, μm) | 비지정 | 해상도 저하 | P:높이 측정기 정기 교정(MSA), PM 일정 관리 높이 측정기 Co-planarity 측정 정밀도 정기 교정(MSA)
89 | 150 | MC | 높이 측정기 | 높이 측정기가 Bump 높이를 전수 측정하여 규격 적합 데이터를 제공한다 | 측정 정밀도 (Accuracy, μm) | 비지정 | 측정 균일도 편차 | P:높이 측정기 정기 교정(MSA), PM 일정 관리
90 | 150 | MC | 높이 측정기 | 높이 측정기가 Bump 높이를 전수 측정하여 규격 적합 데이터를 제공한다 | 공간적 균일도 측정 정밀도 (Co-planarity Accuracy, μm) | 비지정 | 측정 오차 | P:높이 측정기 Co-planarity 측정 정밀도 정기 교정(MSA) 한도 견본 정기 최신화, 승인 기준 관리
91 | 150 | IM | 한도 견본 | 한도 견본이 외관 판정 기준을 제공하여 검사원의 판정 일관성을 확보한다 | 자재 규격 기준 (Material Spec) | 비지정 | 자재 품질 부적합 | P:한도 견본 정기 최신화, 승인 기준 관리 검사실 조도·청정도 정기 점검
92 | 150 | EN | 검사실 | 검사실이 조도·청정도를 유지하여 정확한 외관 검사 환경을 제공한다 | 청정도 등급 (ISO Class) / 온습도 (Temp·Humidity) | 비지정 | 환경 조건 이탈 | P:검사실 조도·청정도 정기 점검
93 | 160 | MN | Clean 작업자 | Clean 작업자가 세정 조건을 설정하고 파티클 제거 결과를 확인한다 | 작업 숙련도 | 비지정 | 작업 숙련도 부족 | P:Clean 작업 표준 교육, 인증 후 투입
94 | 160 | MC | Clean 장비 | Clean 장비가 DI Water를 이용하여 최종 Wafer 표면 파티클을 제거한다 | 분사 압력 (Spray Pressure, kPa) | 비지정 | 노즐 막힘 | P:Clean 장비 정기 PM, 노즐 주기 점검
95 | 160 | IM | DI Water | DI Water가 Wafer 표면을 세정하여 이물을 제거한다 | 비저항 (Resistivity, MΩ·cm) | 비지정 | 자재 품질 부적합 | P:DI Water 비저항 일일 측정, 기준 미달 시 교체
96 | 160 | EN | Clean 작업영역 | Clean 작업영역이 재오염 방지 환경을 유지한다 | 청정도 등급 (ISO Class) / 온습도 (Temp·Humidity) | 비지정 | 환경 조건 이탈 | P:Clean 작업영역 청정도 정기 모니터링
97 | 170 | MN | Scrubber3 작업자 | Scrubber3 작업자가 최종 세정 조건을 확인하고 출하 전 파티클 기준을 검증한다 | 작업 숙련도 | 비지정 | 작업 숙련도 부족 | P:Scrubber3 작업 표준 교육, 출하 기준 확인 Scrubber 장비 정기 PM, 노즐 주기 점검
98 | 170 | MC | Scrubber 장비 | Scrubber 장비가 DI Water를 분사하여 출하 전 최종 파티클을 제거한다 | 분사 압력 (Spray Pressure, kPa) | 비지정 | 노즐 막힘 | P:Scrubber 장비 정기 PM, 노즐 주기 점검 Scrubber3 작업 표준 교육, 출하 기준 확인
99 | 170 | IM | DI Water | DI Water가 Wafer 표면을 세정하여 출하 전 청정도를 확보한다 | 비저항 (Resistivity, MΩ·cm) | 비지정 | 자재 품질 부적합 | P:DI Water 비저항 일일 측정, 기준 미달 시 교체
100 | 170 | EN | Scrubber3 작업영역 | Scrubber3 작업영역이 재오염 방지 환경을 유지한다 | 청정도 등급 (ISO Class) / 온습도 (Temp·Humidity) | 비지정 | 환경 조건 이탈 | P:Scrubber3 작업영역 청정도 정기 모니터링
101 | 180 | MN | Sorter3 작업자 | Sorter3 작업자가 카세트 장착 및 정렬 조건을 설정하여 출하 정렬을 수행한다 | 작업 숙련도 | 비지정 | 작업 숙련도 부족 | Sorter3 작업 표준 교육, 인증 후 투입
102 | 180 | MC | Sorter 장비 | Sorter 장비가 Wafer를 출하 카세트에 정확히 정렬·이송한다 | 정렬 반복 정밀도 (Repeatability, μm) | 비지정 | 정렬 센서 오작동 | Sorter 장비 정기 PM, 정렬 센서 교정
103 | 180 | IM | Wafer Cassette | Wafer Cassette가 Wafer를 안전하게 수납하여 출하 이송을 지원한다 | 자재 규격 기준 (Material Spec) | 비지정 | 자재 품질 부적합 | P:Wafer Cassette 이상 유무 입고 검사
104 | 180 | EN | Sorter3 작업영역 | Sorter3 작업영역이 ESD·파티클 환경을 유지한다 | 청정도 등급 (ISO Class) / 온습도 (Temp·Humidity) | 비지정 | 환경 조건 이탈 | P:Sorter3 작업영역 ESD 매트·손목 스트랩 점검
105 | 190 | MN | AVI 작업자 | AVI 작업자가 AVI 결과를 검토하고 이상 발생 시 판정 조치를 수행한다 | 검사 숙련도 | 비지정 | 작업 숙련도 부족 | P:AVI 결과 검토 교육, 이상 발생 시 에스컬레이션 절차
106 | 190 | MC | AVI 장비 | AVI 장비가 Wafer 전면을 자동 촬영·분석하여 외관 결함을 검출한다 | 해상도 (Resolution, μm) | 비지정 | 해상도 저하 | P:AVI 장비 해상도 정기 교정, 기준 이미지 최신화
107 | 190 | IM | 한도 견본 | 한도 견본이 AVI 기준 이미지를 제공하여 자동 판정의 정확도를 확보한다 | 자재 규격 기준 (Material Spec) | 비지정 | 자재 품질 부적합 | P:한도 견본 정기 최신화, 승인 기준 관리
108 | 190 | EN | AVI 작업영역 | AVI 작업영역이 조도·진동 제어 환경을 유지하여 검사 정확도를 확보한다 | 청정도 등급 (ISO Class) / 온습도 (Temp·Humidity) | 비지정 | 환경 조건 이탈 | P:AVI 작업영역 조도·진동 정기 점검
109 | 200 | MN | 포장 작업자 | 포장 작업자가 포장 기준을 확인하고 체크리스트를 완성하여 출하 준비를 완료한다 | 작업 숙련도 | 비지정 | 체크리스트 누락 | P:포장 작업자 교육, 포장 체크리스트 표준화
110 | 200 | MC | 포장 장비 | 포장 장비가 Wafer를 진공 밀봉하여 출하 포장을 완료한다 | 진공 압력 (Vacuum Pressure, kPa) | 비지정 | 진공 누설 | P:포장 장비 진공 압력 정기 점검, PM
111 | 200 | IM | 포장재 | 포장재가 Wafer를 외부 충격으로부터 보호하여 안전한 운송 환경을 제공한다 | 자재 규격 기준 (Material Spec) | 비지정 | 자재 품질 부적합 | P:포장재 입고 검사, 보관 기준 관리
112 | 200 | EN | 포장 작업영역 | 포장 작업영역이 ESD·파티클 환경을 유지하여 포장 중 Wafer 오염을 방지한다 | 청정도 등급 (ISO Class) / 온습도 (Temp·Humidity) | 비지정 | 환경 조건 이탈 | P:포장 작업영역 청정도 및 ESD 정기 점검

## FC 고장사슬
No | FE구분 | FE(고장영향) | 공정번호 | FM(고장형태) | 4M | 작업요소(WE) | FC(고장원인) | PC(예방관리) | DC(검출관리) | S | O | D | AP | L1원본행 | L2원본행 | L3원본행
1 | YP | PR 두께 Spec Out으로 인한 패턴 불량 | 01 | 파티클 초과 | EN | 클린룸 | 온습도 제어 이탈 | 클린룸 파티클 카운터 정기 모니터링, ISO 등급 분기 측정 | Particle Counter 파티클 측정, 매 근무조 실시 | 1 | 3 | 3 | L | 22 | 2 | 6
2 | YP | PR 두께 Spec Out으로 인한 패턴 불량 | 01 | 파티클 초과 | MN | 클린룸 담당자 | 작업 숙련도 부족 | 클린룸 작업자 교육 및 인증, 작업표준서 게시 | Particle Counter 파티클 측정, 매 근무조 실시 | 1 | 3 | 4 | L | 22 | 2 | 2
3 | YP | PR 두께 Spec Out으로 인한 패턴 불량 | 01 | 파티클 초과 | MC | 항온항습기 | 설비 가동률 저하 | P:항온항습기 정기 PM 및 교정, 온습도 실시간 모니터링 | D:Particle Counter 파티클 측정, 매 근무조 실시 | 1 | 1 | 1 | L | 22 | 2 | 3
4 | YP | PR 두께 Spec Out으로 인한 패턴 불량 | 01 | 파티클 초과 | IM | HEPA 필터 소모품 | HEPA 필터 성능 저하 | P:HEPA 필터 정기 교체 주기 관리, 차압 모니터링 | D:Particle Counter 파티클 측정, 매 근무조 실시 | 1 | 1 | 1 | L | 22 | 2 | 5
5 | YP | PR 두께 Spec Out으로 인한 패턴 불량 | 01 | 파티클 초과 | EN | FFU(Fan Filter Unit) | 온습도 제어 이탈 | FFU 풍속 정기 측정 및 PM, 이상 시 알람 인터록 | Particle Counter 파티클 측정, 매 근무조 실시 | 1 | 4 | 3 | L | 22 | 2 | 8
6 | YP | Wafer 표면 결함 미검출로 인한 후공정 유출 | 10 | TTV 규격 초과 | EN | 검사실 | 환경 조건 이탈 | P:검사실 청정도 및 조도 정기 점검 | D:두께 측정기 전수 측정, 버니어 캘리퍼스 교차 검증 | 1 | 1 | 1 | L | 18 | 4 | 14
7 | YP | Wafer 표면 결함 미검출로 인한 후공정 유출 | 10 | TTV 규격 초과 | MC | 두께 측정기 | 측정 오차 | P:두께 측정기 정기 교정(MSA), PM 일정 관리 | D:두께 측정기 전수 측정, 버니어 캘리퍼스 교차 검증 | 1 | 1 | 1 | L | 18 | 4 | 11
8 | SP | Particle 오염 불량 유출로 인한 고객 기능 이상 | 10 | TTV 규격 초과 | IM | 입고 Wafer | 자재 품질 부적합 | 입고 Wafer 성적서 검토, 공급업체 SQC 모니터링 | 두께 측정기 전수 측정, 버니어 캘리퍼스 교차 검증 | 1 | 3 | 3 | L | 46 | 4 | 13
9 | YP | Particle 오염으로 인한 제품 특성 이상 | 10 | 두께 규격 이탈 | MC | 두께 측정기 | 측정 오차 | P:두께 측정기 정기 교정(MSA), PM 일정 관리 | D:두께 측정기 전수 측정, 버니어 캘리퍼스 교차 검증 | 1 | 1 | 1 | L | 17 | 3 | 11
10 | YP | Particle 오염으로 인한 제품 특성 이상 | 10 | 두께 규격 이탈 | MN | IQA 검사원 | 판정 기준 오적용 | P:검사원 인증 교육, 판정 기준서 최신화 및 게시 | D:두께 측정기 전수 측정, 버니어 캘리퍼스 교차 검증 | 1 | 1 | 1 | L | 17 | 3 | 10
11 | YP | Particle 오염으로 인한 제품 특성 이상 | 10 | 두께 규격 이탈 | MC | HIGH POWER SCOPE | 측정 오차 | 두께 측정기 정기 교정(MSA), PM 일정 관리 | 두께 측정기 전수 측정, 버니어 캘리퍼스 교차 검증 | 1 | 3 | 3 | L | 17 | 3 | 12
12 | YP | Particle 오염으로 인한 제품 특성 이상 | 10 | 두께 규격 이탈 | IM | 입고 Wafer | 자재 품질 부적합 | 입고 Wafer 성적서 검토, 공급업체 SQC 모니터링 | 두께 측정기 전수 측정, 버니어 캘리퍼스 교차 검증 | 1 | 3 | 3 | L | 17 | 3 | 13
13 | YP | Particle 오염으로 인한 제품 특성 이상 | 10 | 두께 규격 이탈 | EN | 검사실 | 환경 조건 이탈 | P:검사실 청정도 및 조도 정기 점검 | D:두께 측정기 전수 측정, 버니어 캘리퍼스 교차 검증 | 1 | 1 | 1 | L | 17 | 3 | 14
14 | YP | Lot 혼입으로 인한 Wafer 수율 손실 | 20 | OCR ID 오인식 또는 Lot 혼입 (ID Mismatch/Lot Mix) | MN | Sorter 작업자 | 작업 숙련도 부족 | P:Sorter 작업 표준 교육, 인증 후 투입 | D:OCR Reader 자동 인식 확인, Sorter 장비 정렬 센서 검증 | 1 | 1 | 1 | L | 19 | 5 | 15
15 | YP | Lot 혼입으로 인한 Wafer 수율 손실 | 20 | OCR ID 오인식 또는 Lot 혼입 (ID Mismatch/Lot Mix) | MC | Sorter 장비 | 정렬 센서 오작동 | P:Sorter 장비 정기 PM, 정렬 센서 교정 | D:OCR Reader 자동 인식 확인, Sorter 장비 정렬 센서 검증 | 1 | 1 | 1 | L | 19 | 5 | 16
16 | YP | Lot 혼입으로 인한 Wafer 수율 손실 | 20 | OCR ID 오인식 또는 Lot 혼입 (ID Mismatch/Lot Mix) | MC | OCR Reader | 정렬 센서 오작동 | P:OCR Reader 정기 교정, 인식률 일일 확인 | D:OCR Reader 자동 인식 확인, Sorter 장비 정렬 센서 검증 | 1 | 1 | 1 | L | 19 | 5 | 18
17 | YP | Lot 혼입으로 인한 Wafer 수율 손실 | 20 | OCR ID 오인식 또는 Lot 혼입 (ID Mismatch/Lot Mix) | IM | Wafer Cassette | 자재 품질 부적합 | P:Wafer Cassette 이상 유무 입고 검사 | D:OCR Reader 자동 인식 확인, Sorter 장비 정렬 센서 검증 | 1 | 1 | 1 | L | 19 | 5 | 20
18 | YP | Lot 혼입으로 인한 Wafer 수율 손실 | 20 | OCR ID 오인식 또는 Lot 혼입 (ID Mismatch/Lot Mix) | EN | Sorter 작업영역 | 환경 조건 이탈 | P:Sorter 작업영역 ESD 매트·손목 스트랩 점검 | D:OCR Reader 자동 인식 확인, Sorter 장비 정렬 센서 검증 | 1 | 1 | 1 | L | 19 | 5 | 21
19 | YP | 전기적 Open/Short | 20 | Wafer 정렬 불량 | IM | Wafer Cassette | 자재 품질 부적합 | P:Wafer Cassette 이상 유무 입고 검사 | D:OCR Reader 자동 인식 확인, Sorter 장비 정렬 센서 검증 | 1 | 1 | 1 | L | 20 | 6 | 20
20 | YP | 전기적 Open/Short | 20 | Wafer 정렬 불량 | EN | Sorter 작업영역 | 환경 조건 이탈 | P:Sorter 작업영역 ESD 매트·손목 스트랩 점검 | D:OCR Reader 자동 인식 확인, Sorter 장비 정렬 센서 검증 | 1 | 1 | 1 | L | 20 | 6 | 21
21 | YP | 전기적 Open/Short | 20 | Wafer 정렬 불량 | MN | Sorter 작업자 | 작업 숙련도 부족 | P:Sorter 작업 표준 교육, 인증 후 투입 | D:OCR Reader 자동 인식 확인, Sorter 장비 정렬 센서 검증 | 1 | 1 | 1 | L | 20 | 6 | 15
22 | YP | 전기적 Open/Short | 20 | Wafer 정렬 불량 | MC | Sorter 장비 | 정렬 센서 오작동 | Sorter 장비 정기 PM, 정렬 센서 교정 | OCR Reader 자동 인식 확인, Sorter 장비 정렬 센서 검증 | 1 | 3 | 3 | L | 20 | 6 | 16
23 | USER | 고객 라인 정지, 클레임 | 30 | Wafer 표면 이물 잔류 (Particle 오염) | MC | Scrubber 장비 | 노즐 막힘 | P:Scrubber 장비 정기 PM, 노즐 주기 점검 | D:Particle Counter 세정 후 파티클 측정, 매 Lot | 1 | 1 | 1 | L | 60 | 7 | 23
24 | USER | 고객 라인 정지, 클레임 | 30 | Wafer 표면 이물 잔류 (Particle 오염) | IM | DI Water | DI Water 비저항 저하 | P:DI Water 비저항 일일 측정, 기준 미달 시 교체 | D:Particle Counter 세정 후 파티클 측정, 매 Lot | 1 | 1 | 1 | L | 60 | 7 | 24
25 | USER | 고객 라인 정지, 클레임 | 30 | Wafer 표면 이물 잔류 (Particle 오염) | EN | Scrubber 작업영역 | 환경 조건 이탈 | P:Scrubber 작업영역 청정도 정기 모니터링 | D:Particle Counter 세정 후 파티클 측정, 매 Lot | 1 | 1 | 1 | L | 60 | 7 | 25
26 | YP | Bump Lift-off | 30 | Wafer 표면 이물 잔류 (Particle 오염) | MN | Scrubber 작업자 | 작업 숙련도 부족 | P:Scrubber 작업 표준 교육, 인증 후 투입 | D:Particle Counter 세정 후 파티클 측정, 매 Lot | 1 | 1 | 1 | L | 21 | 7 | 22
27 | YP | Particle 오염으로 인한 제품 특성 이상 | 40 | 막질 불균일 (Film Non-uniformity) | IM | Ti Target | Target 소진 | Target 잔량 정기 점검 및 교체 기준 설정 | Target 수명 모니터링 시스템 | 1 | 1 | 1 | L | 17 | 9 | 33
28 | YP | Bump간 Bridge | 40 | 막질 불균일 (Film Non-uniformity) | MC | Sputter 장비 | Power 변동 | P:Au 증착 두께 인라인 모니터링, 정기 PM | D:4-Point Probe 두께 측정, SEM 단면 분석(샘플링) | 1 | 1 | 1 | L | 23 | 9 | 27
29 | YP | Bump간 Bridge | 40 | 막질 불균일 (Film Non-uniformity) | MC | Sputter 장비 | 전압 변동 | P:Au 증착 두께 인라인 모니터링, 정기 PM | D:4-Point Probe 두께 측정, SEM 단면 분석(샘플링) | 1 | 1 | 1 | L | 23 | 9 | 28
30 | YP | Bump간 Bridge | 40 | 막질 불균일 (Film Non-uniformity) | EN | 진공 챔버 | 진공 누설 | P:진공 챔버 기밀 점검, 진공도 실시간 인터록 | D:4-Point Probe 두께 측정, SEM 단면 분석(샘플링) | 1 | 1 | 1 | L | 23 | 9 | 36
31 | YP | PR 두께 Spec Out으로 인한 패턴 불량 | 40 | UBM 두께 부족 (Thickness Under Spec) | MC | DC Power Supply | Power 변동 | P:Au 증착 두께 인라인 모니터링, 정기 PM | D:4-Point Probe 두께 측정, SEM 단면 분석(샘플링) | 1 | 1 | 1 | L | 22 | 8 | 32
32 | YP | PR 두께 Spec Out으로 인한 패턴 불량 | 40 | UBM 두께 부족 (Thickness Under Spec) | MN | Sputter 작업자 | 작업 숙련도 부족 | P:Sputter Recipe 승인제도, 작업 표준 교육 | D:4-Point Probe 두께 측정, SEM 단면 분석(샘플링) | 1 | 1 | 1 | L | 22 | 8 | 26
33 | YP | PR 두께 Spec Out으로 인한 패턴 불량 | 40 | UBM 두께 부족 (Thickness Under Spec) | MC | Sputter 장비 | RF Etch Amount 규격 이탈 | P:Sputter 장비 정기 PM, Power 실시간 모니터링 | D:4-Point Probe 두께 측정, SEM 단면 분석(샘플링) | 1 | 1 | 1 | L | 22 | 8 | 29
34 | YP | PR 두께 Spec Out으로 인한 패턴 불량 | 40 | UBM 두께 부족 (Thickness Under Spec) | MC | Sputter 장비 | TiW 증착 두께 편차 | P:DC Power Supply 전압 안정도 정기 교정 | D:4-Point Probe 두께 측정, SEM 단면 분석(샘플링) | 1 | 1 | 1 | L | 22 | 8 | 30
35 | YP | PR 두께 Spec Out으로 인한 패턴 불량 | 40 | UBM 두께 부족 (Thickness Under Spec) | MC | Sputter 장비 | Au 증착 두께 편차 | P:Au 증착 두께 인라인 모니터링, 정기 PM | D:4-Point Probe 두께 측정, SEM 단면 분석(샘플링) | 1 | 1 | 1 | L | 22 | 8 | 31
36 | YP | PR 두께 Spec Out으로 인한 패턴 불량 | 40 | UBM 두께 부족 (Thickness Under Spec) | IM | Ti Target | Target 소진 | P:Au 증착 두께 인라인 모니터링, 정기 PM | D:4-Point Probe 두께 측정, SEM 단면 분석(샘플링) | 1 | 1 | 1 | L | 22 | 8 | 33
37 | YP | Bump Lift-off | 50 | Wafer 표면 이물 잔류 (Particle 오염) | EN | Scrubber2 작업영역 | 환경 조건 이탈 | P:Scrubber2 작업영역 청정도 정기 모니터링 | D:Particle Counter 세정 후 파티클 측정, 매 Lot | 1 | 1 | 1 | L | 21 | 10 | 40
38 | YP | Bump Lift-off | 50 | Wafer 표면 이물 잔류 (Particle 오염) | MN | Scrubber2 작업자 | 작업 숙련도 부족 | P:Scrubber2 작업 표준 교육, 인증 후 투입 | D:Particle Counter 세정 후 파티클 측정, 매 Lot | 1 | 1 | 1 | L | 21 | 10 | 37
39 | YP | Bump Lift-off | 50 | Wafer 표면 이물 잔류 (Particle 오염) | MC | Scrubber 장비 | 노즐 막힘 | P:Scrubber 장비 정기 PM, 노즐 주기 점검 | D:Particle Counter 세정 후 파티클 측정, 매 Lot | 1 | 1 | 1 | L | 21 | 10 | 38
40 | YP | Bump Lift-off | 50 | Wafer 표면 이물 잔류 (Particle 오염) | IM | DI Water | DI Water 비저항 저하 | P:DI Water 비저항 일일 측정, 기준 미달 시 교체 | D:Particle Counter 세정 후 파티클 측정, 매 Lot | 1 | 1 | 1 | L | 21 | 10 | 39
41 | YP | PR Scum 잔류로 인한 Au Bump 형성 불량 | 60 | PR 두께 불균일 (PR Thickness Non-uniformity) | MN | Coating 작업자 | 작업 숙련도 부족 | P:Coater Recipe 승인제도, 작업 표준 교육 | D:α-step/Ellipsometer PR 두께 측정, 매 Lot | 1 | 1 | 1 | L | 25 | 11 | 41
42 | YP | PR Scum 잔류로 인한 Au Bump 형성 불량 | 60 | PR 두께 불균일 (PR Thickness Non-uniformity) | MC | Coater | RPM 편차 | P:Coater 정기 PM, RPM 교정 및 모니터링 | D:α-step/Ellipsometer PR 두께 측정, 매 Lot | 1 | 1 | 1 | L | 25 | 11 | 42
43 | YP | PR Scum 잔류로 인한 Au Bump 형성 불량 | 60 | PR 두께 불균일 (PR Thickness Non-uniformity) | IM | PR(Photo Resist) | PR 열화 | P:PR 보관 온도·유효기간 관리, 입고 검사 | D:α-step/Ellipsometer PR 두께 측정, 매 Lot | 1 | 1 | 1 | L | 25 | 11 | 43
44 | YP | PR Scum 잔류로 인한 Au Bump 형성 불량 | 60 | PR 두께 불균일 (PR Thickness Non-uniformity) | EN | Yellow Room | 환경 조건 이탈 | P:Yellow Room UV 조도 정기 점검, 기준 초과 시 알람 | D:α-step/Ellipsometer PR 두께 측정, 매 Lot | 1 | 1 | 1 | L | 25 | 11 | 44
45 | YP | Bump Height Spec Out으로 인한 제품 특성 이상 | 70 | CD 규격 이탈 (CD Out of Spec) | MN | Exposure 작업자 | 작업 숙련도 부족 | P:Exposure Recipe 승인제도, Mask 정렬 교육 | D:CD-SEM CD 측정, 매 Lot 샘플링 | 1 | 1 | 1 | L | 26 | 12 | 45
46 | YP | Bump Height Spec Out으로 인한 제품 특성 이상 | 70 | CD 규격 이탈 (CD Out of Spec) | MC | Stepper/Scanner | 에너지 편차 | P:Stepper/Scanner 광원 에너지 정기 교정, PM | D:CD-SEM CD 측정, 매 Lot 샘플링 | 1 | 1 | 1 | L | 26 | 12 | 46
47 | YP | Bump Height Spec Out으로 인한 제품 특성 이상 | 70 | CD 규격 이탈 (CD Out of Spec) | IM | Mask(Reticle) | Mask 결함 | P:Mask 이물·손상 입고 검사, 보관 기준 관리 | D:CD-SEM CD 측정, 매 Lot 샘플링 | 1 | 1 | 1 | L | 26 | 12 | 47
48 | YP | Bump Height Spec Out으로 인한 제품 특성 이상 | 70 | CD 규격 이탈 (CD Out of Spec) | EN | Exposure 챔버 | 환경 조건 이탈 | P:Exposure 챔버 온습도·진동 정기 점검 | D:CD-SEM CD 측정, 매 Lot 샘플링 | 1 | 1 | 1 | L | 26 | 12 | 48
49 | YP | Plating 균일도 Spec Out으로 인한 Bump 특성 이상 | 80 | Under/Over develop (Opening 불량) | MN | Develop 작업자 | 작업 숙련도 부족 | P:Develop Recipe 승인제도, 작업 표준 교육 | D:SEM Opening 치수 측정, 매 Lot 샘플링 | 1 | 1 | 1 | L | 27 | 13 | 49
50 | YP | Plating 균일도 Spec Out으로 인한 Bump 특성 이상 | 80 | Under/Over develop (Opening 불량) | MC | Developer | 현상 시간 편차 | P:Developer 현상 시간 자동 제어, PM 정기 실시 | D:SEM Opening 치수 측정, 매 Lot 샘플링 | 1 | 1 | 1 | L | 27 | 13 | 50
51 | YP | Plating 균일도 Spec Out으로 인한 Bump 특성 이상 | 80 | Under/Over develop (Opening 불량) | IM | 현상액(TMAH) | 농도 편차 | P:현상액 농도 정기 측정, 기준 이탈 시 교체 | D:SEM Opening 치수 측정, 매 Lot 샘플링 | 1 | 1 | 1 | L | 27 | 13 | 51
52 | YP | Plating 균일도 Spec Out으로 인한 Bump 특성 이상 | 80 | Under/Over develop (Opening 불량) | EN | Develop 작업영역 | 환경 조건 이탈 | P:Develop 작업영역 온도·습도 모니터링 | D:SEM Opening 치수 측정, 매 Lot 샘플링 | 1 | 1 | 1 | L | 27 | 13 | 52
53 | SP | IMC 과성장에 의한 접합부 열화 | 90 | PR Scum 잔류 (Descum 불완전) | MN | Descum 작업자 | 작업 숙련도 부족 | P:Descum Recipe 승인제도, 작업 표준 교육 | D:SEM Scum 유무 확인, 매 Lot 샘플링 | 1 | 1 | 1 | L | 45 | 14 | 53
54 | SP | IMC 과성장에 의한 접합부 열화 | 90 | PR Scum 잔류 (Descum 불완전) | MC | Descum 장비 | Power 불안정 | P:Descum 장비 Power 안정도 정기 교정, PM | D:SEM Scum 유무 확인, 매 Lot 샘플링 | 1 | 1 | 1 | L | 45 | 14 | 54
55 | SP | IMC 과성장에 의한 접합부 열화 | 90 | PR Scum 잔류 (Descum 불완전) | IM | O₂ Gas | Gas 유량 편차 | P:O₂ Gas 유량 자동 제어, 기준 이탈 시 인터록 | D:SEM Scum 유무 확인, 매 Lot 샘플링 | 1 | 1 | 1 | L | 45 | 14 | 55
56 | SP | IMC 과성장에 의한 접합부 열화 | 90 | PR Scum 잔류 (Descum 불완전) | EN | Descum 챔버 | 환경 조건 이탈 | P:Descum 챔버 기밀 및 균일도 정기 점검 | D:SEM Scum 유무 확인, 매 Lot 샘플링 | 1 | 1 | 1 | L | 45 | 14 | 56
57 | SP | 라벨 불일치로 인한 Lot 혼입 불량 유출 | 100 | Au Bump 높이 편차 (Height Variation) | MC | Au Plating Tank | 전류밀도 편차 | P:Au Plating Tank 정기 PM, 전류밀도 실시간 모니터링 도금 Recipe 승인제도, 전류밀도 설정 교육 | D:높이 측정기 전수 높이 측정, XRF 순도 분석(샘플링) 높이 측정기 전수 높이 측정, XRF 순도 분석 (샘플링) | 1 | 1 | 1 | L | 47 | 15 | 58
58 | SP | 라벨 불일치로 인한 Lot 혼입 불량 유출 | 100 | Au Bump 높이 편차 (Height Variation) | IM | Au 도금액 (Au Ion Solution) | 농도 저하 | P:Au 도금액 Au 이온 농도 정기 분석, 기준 이탈 시 보충 도금 균일도 SPC 관리, 정기 전류 분포 측정 | D:높이 측정기 전수 높이 측정, XRF 순도 분석(샘플링) | 1 | 1 | 1 | L | 47 | 15 | 62
59 | SP | 라벨 불일치로 인한 Lot 혼입 불량 유출 | 100 | Au Bump 높이 편차 (Height Variation) | EN | Plating 작업영역 | 환경 조건 이탈 | P:Plating 작업영역 온도·습도 정기 모니터링 정류기(Rectifier) 정기 교정, 출력 전류 모니터링 | D:높이 측정기 전수 높이 측정, XRF 순도 분석(샘플링) | 1 | 1 | 1 | L | 47 | 15 | 63
60 | SP | Particle 오염 불량 유출로 인한 고객 기능 이상 | 100 | Au 순도 저하 (Purity Degradation) | MN | Plating 작업자 | 작업 숙련도 부족 | P:도금 Recipe 승인제도, 전류밀도 설정 교육 Au 도금액 Au 이온 농도 정기 분석, 기준 이탈 시 보충 | D:높이 측정기 전수 높이 측정, XRF 순도 분석(샘플링) | 1 | 1 | 1 | L | 46 | 16 | 57
61 | SP | Particle 오염 불량 유출로 인한 고객 기능 이상 | 100 | Au 순도 저하 (Purity Degradation) | MC | Au Plating Tank | 전류 변동 | P:Au Plating Tank 정기 PM, 전류밀도 실시간 모니터링 P:정류기(Rectifier) 정기 교정, 출력 전류 모니터링 Plating 작업영역 온도·습도 정기 모니터링 | D:높이 측정기 전수 높이 측정, XRF 순도 분석(샘플링) | 1 | 1 | 1 | L | 46 | 16 | 59
62 | SP | Particle 오염 불량 유출로 인한 고객 기능 이상 | 100 | Au 순도 저하 (Purity Degradation) | MC | Au Plating Tank | 도금 균일도 편차 | P:정류기(Rectifier) 정기 교정, 출력 전류 모니터링 P:도금 균일도 SPC 관리, 정기 전류 분포 측정 | D:높이 측정기 전수 높이 측정, XRF 순도 분석(샘플링) | 1 | 1 | 1 | L | 46 | 16 | 60
63 | SP | Particle 오염 불량 유출로 인한 고객 기능 이상 | 100 | Au 순도 저하 (Purity Degradation) | MC | 정류기(Rectifier) | 전류밀도 편차 | P:도금 균일도 SPC 관리, 정기 전류 분포 측정 | D:높이 측정기 전수 높이 측정, XRF 순도 분석(샘플링) | 1 | 1 | 1 | L | 46 | 16 | 61
64 | SP | 외관 결함 불량 유출(고객 Outgoing Defect) | 110 | PR 잔사 잔류 (Strip 불완전) | MN | Strip 작업자 | 작업 숙련도 부족 | P:Strip Recipe 승인제도, 온도 설정 교육 | D:SEM PR 잔사 확인, 매 Lot 샘플링 | 1 | 1 | 1 | L | 48 | 17 | 64
65 | SP | 외관 결함 불량 유출(고객 Outgoing Defect) | 110 | PR 잔사 잔류 (Strip 불완전) | MC | Strip 장비 | 온도 편차 | P:Strip 장비 온도 교정, 정기 PM | D:SEM PR 잔사 확인, 매 Lot 샘플링 | 1 | 1 | 1 | L | 48 | 17 | 65
66 | SP | 외관 결함 불량 유출(고객 Outgoing Defect) | 110 | PR 잔사 잔류 (Strip 불완전) | IM | Strip 용제 | 자재 품질 부적합 | P:Strip 용제 농도 정기 측정, 기준 이탈 시 교체 | D:SEM PR 잔사 확인, 매 Lot 샘플링 | 1 | 1 | 1 | L | 48 | 17 | 66
67 | SP | 외관 결함 불량 유출(고객 Outgoing Defect) | 110 | PR 잔사 잔류 (Strip 불완전) | EN | Strip 작업영역 | 환경 조건 이탈 | P:Strip 작업영역 환기 상태 정기 점검 | D:SEM PR 잔사 확인, 매 Lot 샘플링 | 1 | 1 | 1 | L | 48 | 17 | 67
68 | SP | 고객 Packing 기준 부적합으로 인한 납품 Reject | 120 | 에칭 부족/과다 (Under/Over Etch) | MN | Au Etch 작업자 | 작업 숙련도 부족 | P:Au Etch Recipe 승인제도, 작업 표준 교육 | D:SEM 에칭 잔류물 확인, 매 Lot 샘플링 | 1 | 1 | 1 | L | 49 | 18 | 68
69 | SP | 고객 Packing 기준 부적합으로 인한 납품 Reject | 120 | 에칭 부족/과다 (Under/Over Etch) | MC | Au Etch 장비 | 에칭 시간 편차 | P:Au Etch 장비 식각 시간 자동 제어, 정기 PM Au Etch Rate 정기 모니터링, 교정 | D:SEM 에칭 잔류물 확인, 매 Lot 샘플링 | 1 | 1 | 1 | L | 49 | 18 | 69
70 | SP | 고객 Packing 기준 부적합으로 인한 납품 Reject | 120 | 에칭 부족/과다 (Under/Over Etch) | MC | Au Etch 장비 | Au Etch Rate 편차 | P:Au Etch Rate 정기 모니터링, 교정 H₂O₂ 농도 정기 측정, 기준 이탈 시 교체 | D:SEM 에칭 잔류물 확인, 매 Lot 샘플링 | 1 | 1 | 1 | L | 49 | 18 | 70
71 | SP | 고객 Packing 기준 부적합으로 인한 납품 Reject | 120 | 에칭 부족/과다 (Under/Over Etch) | IM | Au Etchant | 자재 품질 부적합 | P:H₂O₂ 농도 정기 측정, 기준 이탈 시 교체 Etch 작업영역 환기 및 약액 안전 정기 점검 | D:SEM 에칭 잔류물 확인, 매 Lot 샘플링 | 1 | 1 | 1 | L | 49 | 18 | 71
72 | SP | 고객 Packing 기준 부적합으로 인한 납품 Reject | 120 | 에칭 부족/과다 (Under/Over Etch) | EN | Etch 작업영역 | 환경 조건 이탈 | P:Etch 작업영역 환기 및 약액 안전 정기 점검 | D:SEM 에칭 잔류물 확인, 매 Lot 샘플링 | 1 | 1 | 1 | L | 49 | 18 | 73
73 | YP | Particle 오염으로 인한 제품 특성 이상 | 130 | TiW Etch 후 잔류 Film 이상 (Under/Over etch) | IM | TiW Etchant | 자재 품질 부적합 | Etchant 농도 정기 분석 및 자동 보충 TiW Etch Recipe 승인제도, 작업 표준 교육 | H₂O₂ 농도 실시간 모니터링 SEM Seed 잔류물 확인, 매 Lot 샘플링 | 1 | 1 | 1 | L | 17 | 19 | 77
74 | SP | IMC 두께 Spec Out으로 인한 접합부 신뢰성 저하 | 130 | TiW Etch 후 잔류 Film 이상 (Under/Over etch) | MN | TiW Etch 작업자 | 작업 숙련도 부족 | P:TiW Etch Recipe 승인제도, 작업 표준 교육 Etch Rate 정기 모니터링, 교정 | D:SEM Seed 잔류물 확인, 매 Lot 샘플링 | 1 | 1 | 1 | L | 50 | 19 | 74
75 | SP | IMC 두께 Spec Out으로 인한 접합부 신뢰성 저하 | 130 | TiW Etch 후 잔류 Film 이상 (Under/Over etch) | MC | TiW Etch 장비 | 온도 편차 | P:TiW Etch 장비 온도 교정, 정기 PM TiW Etchant 농도 정기 측정, 기준 이탈 시 교체 | D:SEM Seed 잔류물 확인, 매 Lot 샘플링 | 1 | 1 | 1 | L | 50 | 19 | 75
76 | SP | IMC 두께 Spec Out으로 인한 접합부 신뢰성 저하 | 130 | TiW Etch 후 잔류 Film 이상 (Under/Over etch) | EN | TiW Etch 작업영역 | 환경 조건 이탈 | P:TiW Etch 작업영역 환기 및 약액 안전 정기 점검 | D:SEM Seed 잔류물 확인, 매 Lot 샘플링 | 1 | 1 | 1 | L | 50 | 19 | 79
77 | USER | 고객 라인 정지, 클레임 | 140 | IMC 과성장 (IMC Overgrowth) | MN | Anneal 작업자 | 작업 숙련도 부족 | P:Anneal Recipe 승인제도, 온도·시간 설정 교육 | D:TEM/SEM IMC 두께 분석, 매 Lot 샘플링 | 1 | 1 | 1 | L | 60 | 20 | 80
78 | USER | 고객 라인 정지, 클레임 | 140 | IMC 과성장 (IMC Overgrowth) | MC | Anneal 장비 | 온도 과다/부족 | P:Anneal 장비 온도 교정, 정기 PM | D:TEM/SEM IMC 두께 분석, 매 Lot 샘플링 | 1 | 1 | 1 | L | 60 | 20 | 81
79 | USER | 고객 라인 정지, 클레임 | 140 | IMC 과성장 (IMC Overgrowth) | IM | N₂ Gas | 자재 품질 부적합 | P:N₂ Gas 유량 자동 제어, 순도 정기 분석 | D:TEM/SEM IMC 두께 분석, 매 Lot 샘플링 | 1 | 1 | 1 | L | 60 | 20 | 83
80 | USER | 고객 라인 정지, 클레임 | 140 | IMC 과성장 (IMC Overgrowth) | EN | N₂ 공급장치 | 유량 부족 | P:N₂ 공급장치 유량 모니터링, 기준 이탈 시 알람 | D:TEM/SEM IMC 두께 분석, 매 Lot 샘플링 | 1 | 1 | 1 | L | 60 | 20 | 84
81 | USER | 고객 신뢰도 하락 | 150 | Bump 외관 불량 (Visual Defect) | MN | Final 검사원 | 판정 기준 오적용 | P:검사원 인증 교육, 판정 기준서 최신화 및 게시 | D:AVI 장비 전수 외관검사, 높이 측정기 전수 높이 측정 | 1 | 1 | 1 | L | 61 | 21 | 85
82 | USER | 고객 신뢰도 하락 | 150 | Bump 외관 불량 (Visual Defect) | MC | AVI 장비 | 해상도 저하 | P:AVI 장비 해상도 정기 교정, 기준 이미지 최신화 | D:AVI 장비 전수 외관검사, 높이 측정기 전수 높이 측정 | 1 | 1 | 1 | L | 61 | 21 | 86
83 | USER | 고객 신뢰도 하락 | 150 | Bump 외관 불량 (Visual Defect) | MC | 높이 측정기 | 해상도 저하 | P:높이 측정기 정기 교정(MSA), PM 일정 관리 높이 측정기 Co-planarity 측정 정밀도 정기 교정(MSA) | D:AVI 장비 전수 외관검사, 높이 측정기 전수 높이 측정 | 1 | 1 | 1 | L | 61 | 21 | 89
84 | USER | RoHS 부적합으로 인한 리콜·법적 조치 | 150 | Bump 높이 규격 이탈 (Height Out of Spec) | MC | 높이 측정기 | 측정 오차 | P:높이 측정기 Co-planarity 측정 정밀도 정기 교정(MSA) 한도 견본 정기 최신화, 승인 기준 관리 | D:AVI 장비 전수 외관검사, 높이 측정기 전수 높이 측정 | 1 | 1 | 1 | L | 62 | 22 | 91
85 | USER | RoHS 부적합으로 인한 리콜·법적 조치 | 150 | Bump 높이 규격 이탈 (Height Out of Spec) | IM | 한도 견본 | 자재 품질 부적합 | P:한도 견본 정기 최신화, 승인 기준 관리 검사실 조도·청정도 정기 점검 | D:AVI 장비 전수 외관검사, 높이 측정기 전수 높이 측정 | 1 | 1 | 1 | L | 62 | 22 | 92
86 | USER | RoHS 부적합으로 인한 리콜·법적 조치 | 150 | Bump 높이 규격 이탈 (Height Out of Spec) | EN | 검사실 | 환경 조건 이탈 | P:검사실 조도·청정도 정기 점검 | D:AVI 장비 전수 외관검사, 높이 측정기 전수 높이 측정 | 1 | 1 | 1 | L | 62 | 22 | 93
87 | YP | Particle 오염으로 인한 제품 특성 이상 | 160 | Wafer 표면 이물 잔류 (Particle 오염) | MN | Clean 작업자 | 작업 숙련도 부족 | P:Clean 작업 표준 교육, 인증 후 투입 | D:Particle Counter 세정 후 파티클 측정, 매 Lot | 1 | 1 | 1 | L | 17 | 23 | 94
88 | YP | Particle 오염으로 인한 제품 특성 이상 | 160 | Wafer 표면 이물 잔류 (Particle 오염) | MC | Clean 장비 | 노즐 막힘 | P:Clean 장비 정기 PM, 노즐 주기 점검 | D:Particle Counter 세정 후 파티클 측정, 매 Lot | 1 | 1 | 1 | L | 17 | 23 | 95
89 | YP | Particle 오염으로 인한 제품 특성 이상 | 160 | Wafer 표면 이물 잔류 (Particle 오염) | IM | DI Water | 자재 품질 부적합 | P:DI Water 비저항 일일 측정, 기준 미달 시 교체 | D:Particle Counter 세정 후 파티클 측정, 매 Lot | 1 | 1 | 1 | L | 17 | 23 | 96
90 | YP | Particle 오염으로 인한 제품 특성 이상 | 160 | Wafer 표면 이물 잔류 (Particle 오염) | EN | Clean 작업영역 | 환경 조건 이탈 | P:Clean 작업영역 청정도 정기 모니터링 | D:Particle Counter 세정 후 파티클 측정, 매 Lot | 1 | 1 | 1 | L | 17 | 23 | 97
91 | USER | 고객 신뢰도 하락 | 170 | Wafer 표면 이물 잔류 (Particle 오염) | MC | Scrubber 장비 | 노즐 막힘 | P:Scrubber 장비 정기 PM, 노즐 주기 점검 Scrubber3 작업 표준 교육, 출하 기준 확인 | D:Particle Counter 파티클 측정, 출하 전 매 Lot | 1 | 1 | 1 | L | 61 | 24 | 99
92 | YP | Wafer 표면 결함 미검출로 인한 후공정 유출 | 170 | Wafer 표면 이물 잔류 (Particle 오염) | MN | Scrubber3 작업자 | 작업 숙련도 부족 | P:Scrubber3 작업 표준 교육, 출하 기준 확인 Scrubber 장비 정기 PM, 노즐 주기 점검 | D:Particle Counter 파티클 측정, 출하 전 매 Lot | 1 | 1 | 1 | L | 18 | 24 | 98
93 | YP | Wafer 표면 결함 미검출로 인한 후공정 유출 | 170 | Wafer 표면 이물 잔류 (Particle 오염) | IM | DI Water | 자재 품질 부적합 | P:DI Water 비저항 일일 측정, 기준 미달 시 교체 | D:Particle Counter 파티클 측정, 출하 전 매 Lot | 1 | 1 | 1 | L | 18 | 24 | 100
94 | YP | Wafer 표면 결함 미검출로 인한 후공정 유출 | 170 | Wafer 표면 이물 잔류 (Particle 오염) | EN | Scrubber3 작업영역 | 환경 조건 이탈 | P:Scrubber3 작업영역 청정도 정기 모니터링 | D:Particle Counter 파티클 측정, 출하 전 매 Lot | 1 | 1 | 1 | L | 18 | 24 | 101
95 | YP | Lot 혼입으로 인한 Wafer 수율 손실 | 180 | Wafer 정렬 불량 | MN | Sorter3 작업자 | 작업 숙련도 부족 | Sorter3 작업 표준 교육, 인증 후 투입 | Sorter3 정렬 센서 자동 확인, 매 Wafer | 1 | 3 | 3 | L | 19 | 25 | 102
96 | YP | Lot 혼입으로 인한 Wafer 수율 손실 | 180 | Wafer 정렬 불량 | MC | Sorter 장비 | 정렬 센서 오작동 | Sorter 장비 정기 PM, 정렬 센서 교정 | Sorter3 정렬 센서 자동 확인, 매 Wafer | 1 | 3 | 3 | L | 19 | 25 | 103
97 | YP | Lot 혼입으로 인한 Wafer 수율 손실 | 180 | Wafer 정렬 불량 | IM | Wafer Cassette | 자재 품질 부적합 | P:Wafer Cassette 이상 유무 입고 검사 | D:Sorter3 정렬 센서 자동 확인, 매 Wafer | 1 | 1 | 1 | L | 19 | 25 | 104
98 | YP | Lot 혼입으로 인한 Wafer 수율 손실 | 180 | Wafer 정렬 불량 | EN | Sorter3 작업영역 | 환경 조건 이탈 | P:Sorter3 작업영역 ESD 매트·손목 스트랩 점검 | D:Sorter3 정렬 센서 자동 확인, 매 Wafer | 1 | 1 | 1 | L | 19 | 25 | 105
99 | YP | 전기적 Open/Short | 190 | AVI 검사 불량 미검출 (Visual Defect Escape) | MN | AVI 작업자 | 작업 숙련도 부족 | P:AVI 결과 검토 교육, 이상 발생 시 에스컬레이션 절차 | D:AVI 장비 전수 자동 외관검사, 매 Wafer | 1 | 1 | 1 | L | 20 | 26 | 106
100 | YP | 전기적 Open/Short | 190 | AVI 검사 불량 미검출 (Visual Defect Escape) | MC | AVI 장비 | 해상도 저하 | P:AVI 장비 해상도 정기 교정, 기준 이미지 최신화 | D:AVI 장비 전수 자동 외관검사, 매 Wafer | 1 | 1 | 1 | L | 20 | 26 | 107
101 | YP | 전기적 Open/Short | 190 | AVI 검사 불량 미검출 (Visual Defect Escape) | IM | 한도 견본 | 자재 품질 부적합 | P:한도 견본 정기 최신화, 승인 기준 관리 | D:AVI 장비 전수 자동 외관검사, 매 Wafer | 1 | 1 | 1 | L | 20 | 26 | 108
102 | YP | 전기적 Open/Short | 190 | AVI 검사 불량 미검출 (Visual Defect Escape) | EN | AVI 작업영역 | 환경 조건 이탈 | P:AVI 작업영역 조도·진동 정기 점검 | D:AVI 장비 전수 자동 외관검사, 매 Wafer | 1 | 1 | 1 | L | 20 | 26 | 109
103 | YP | Bump Lift-off | 200 | 포장 불량 (Packaging Defect) | MN | 포장 작업자 | 체크리스트 누락 | P:포장 작업자 교육, 포장 체크리스트 표준화 | D:포장 외관 전수 육안검사, 포장재 진공도 검사 | 1 | 1 | 1 | L | 21 | 27 | 110
104 | YP | Bump Lift-off | 200 | 포장 불량 (Packaging Defect) | MC | 포장 장비 | 진공 누설 | P:포장 장비 진공 압력 정기 점검, PM | D:포장 외관 전수 육안검사, 포장재 진공도 검사 | 1 | 1 | 1 | L | 21 | 27 | 111
105 | YP | Bump Lift-off | 200 | 포장 불량 (Packaging Defect) | IM | 포장재 | 자재 품질 부적합 | P:포장재 입고 검사, 보관 기준 관리 | D:포장 외관 전수 육안검사, 포장재 진공도 검사 | 1 | 1 | 1 | L | 21 | 27 | 112
106 | YP | Bump Lift-off | 200 | 포장 불량 (Packaging Defect) | EN | 포장 작업영역 | 환경 조건 이탈 | P:포장 작업영역 청정도 및 ESD 정기 점검 | D:포장 외관 전수 육안검사, 포장재 진공도 검사 | 1 | 1 | 1 | L | 21 | 27 | 113
107 | YP | Plating 균일도 Spec Out으로 인한 Bump 특성 이상 | 120 | 에칭 부족/과다 (Under/Over Etch) | MC | Au Etch 장비 | 에칭 시간 편차 | Au Etch 장비 식각 시간 자동 제어, 정기 PM Au Etch Rate 정기 모니터링, 교정 | SEM 에칭 잔류물 확인, 매 Lot 샘플링 | 1 | 3 | 4 | L | 27 | 18 | 69
108 | YP | Particle 오염으로 인한 제품 특성 이상 | 120 | 에칭 부족/과다 (Under/Over Etch) | MC | Au Etch 장비 | Au Etch Rate 편차 | H₂O₂ 농도 정기 측정, 기준 이탈 시 교체 | D:SEM 에칭 잔류물 확인, 매 Lot 샘플링 | 1 | 1 | 1 | L | 17 | 18 | 70
109 | YP | Plating 균일도 Spec Out으로 인한 Bump 특성 이상 | 120 | 에칭 부족/과다 (Under/Over Etch) | IM | Au Etchant | 자재 품질 부적합 | Au Etchant 농도 정기 측정, 기준 이탈 시 교체 Etch 작업영역 환기 및 약액 안전 정기 점검 | SEM 에칭 잔류물 확인, 매 Lot 샘플링 | 1 | 3 | 4 | L | 27 | 18 | 71
110 | YP | Particle 오염으로 인한 제품 특성 이상 | 120 | 에칭 부족/과다 (Under/Over Etch) | IM | Au Etchant | H₂O₂ 농도 편차에 의한 Etch Rate 이탈 | P:H₂O₂ 농도 정기 측정, 기준 이탈 시 교체 | D:SEM 에칭 잔류물 확인, 매 Lot 샘플링 | 1 | 1 | 1 | L | 17 | 18 | 72
111 | YP | Particle 오염으로 인한 제품 특성 이상 | 120 | 에칭 부족/과다 (Under/Over Etch) | EN | Etch 작업영역 | 환경 조건 이탈 | P:Etch 작업영역 환기 및 약액 안전 정기 점검 | D:SEM 에칭 잔류물 확인, 매 Lot 샘플링 | 1 | 1 | 1 | L | 17 | 18 | 73
112 | YP | Particle 오염으로 인한 제품 특성 이상 | 130 | TiW Etch 후 잔류 Film 이상 (Under/Over etch) | MN | TiW Etch 작업자 | 작업 숙련도 부족 | TiW Etch Recipe 승인제도, 작업 표준 교육 | SEM Seed 잔류물 확인, 매 Lot 샘플링 | 1 | 1 | 1 | L | 17 | 19 | 74
113 | YP | Plating 균일도 Spec Out으로 인한 Bump 특성 이상 | 130 | TiW Etch 후 잔류 Film 이상 (Under/Over etch) | MC | TiW Etch 장비 | 온도 편차 | TiW Etch 장비 온도 교정, 정기 PM Etch Rate 정기 모니터링, 교정 | SEM Seed 잔류물 확인, 매 Lot 샘플링 | 1 | 3 | 4 | L | 27 | 19 | 75
114 | YP | Particle 오염으로 인한 제품 특성 이상 | 130 | TiW Etch 후 잔류 Film 이상 (Under/Over etch) | MC | TiW Etch 장비 | Etch Rate 편차 | TiW Etchant 농도 정기 측정, 기준 이탈 시 교체 | D:SEM Seed 잔류물 확인, 매 Lot 샘플링 | 1 | 1 | 1 | L | 17 | 19 | 76
115 | YP | Plating 균일도 Spec Out으로 인한 Bump 특성 이상 | 130 | TiW Etch 후 잔류 Film 이상 (Under/Over etch) | IM | TiW Etchant | 자재 품질 부적합 | TiW Etchant 농도 정기 측정, 기준 이탈 시 교체 TiW Etch 작업영역 환기 및 약액 안전 정기 점검 | SEM Seed 잔류물 확인, 매 Lot 샘플링 | 1 | 3 | 4 | L | 27 | 19 | 77
116 | YP | Particle 오염으로 인한 제품 특성 이상 | 01 | 파티클 초과 | MN | 클린룸 담당자 | 작업 숙련도 부족 | 클린룸 작업자 교육 및 인증, 작업표준서 게시 | Particle Counter 파티클 측정, 매 근무조 실시 | 1 | 3 | 4 | L | 17 | 2 | 2
117 | YP | Particle 오염으로 인한 제품 특성 이상 | 01 | 파티클 초과 | MC | 항온항습기 | 설비 가동률 저하 | P:항온항습기 정기 PM 및 교정, 온습도 실시간 모니터링 | D:Particle Counter 파티클 측정, 매 근무조 실시 | 1 | 1 | 1 | L | 17 | 2 | 3
118 | YP | Particle 오염으로 인한 제품 특성 이상 | 01 | 파티클 초과 | IM | HEPA 필터 소모품 | HEPA 필터 성능 저하 | P:HEPA 필터 정기 교체 주기 관리, 차압 모니터링 | D:Particle Counter 파티클 측정, 매 근무조 실시 | 1 | 1 | 1 | L | 17 | 2 | 5
119 | YP | Particle 오염으로 인한 제품 특성 이상 | 01 | 파티클 초과 | EN | 클린룸 | 온습도 제어 이탈 | 클린룸 파티클 카운터 정기 모니터링, ISO 등급 분기 측정 | Particle Counter 파티클 측정, 매 근무조 실시 | 1 | 3 | 3 | L | 17 | 2 | 6
120 | YP | Particle 오염으로 인한 제품 특성 이상 | 01 | 파티클 초과 | EN | 클린룸 | 풍속 저하 | FFU 풍속 정기 측정 및 PM, 이상 시 알람 인터록 | Particle Counter 파티클 측정, 매 근무조 실시 | 1 | 4 | 3 | L | 17 | 2 | 7
121 | YP | Particle 오염으로 인한 제품 특성 이상 | 10 | TTV 규격 초과 | MN | IQA 검사원 | 판정 기준 오적용 | P:검사원 인증 교육, 판정 기준서 최신화 및 게시 | D:두께 측정기 전수 측정, 버니어 캘리퍼스 교차 검증 | 1 | 1 | 1 | L | 17 | 4 | 10
122 | YP | Wafer 표면 결함 미검출로 인한 후공정 유출 | 10 | 두께 규격 이탈 | MC | 두께 측정기 | 측정 오차 | 두께 측정기 정기 교정(MSA), PM 일정 관리 | 두께 측정기 전수 측정, 버니어 캘리퍼스 교차 검증 | 1 | 3 | 3 | L | 18 | 3 | 11
123 | YP | Wafer 표면 결함 미검출로 인한 후공정 유출 | 10 | 두께 규격 이탈 | IM | 입고 Wafer | 자재 품질 부적합 | 입고 Wafer 성적서 검토, 공급업체 SQC 모니터링 | 두께 측정기 전수 측정, 버니어 캘리퍼스 교차 검증 | 1 | 3 | 3 | L | 18 | 3 | 13
124 | YP | Wafer 표면 결함 미검출로 인한 후공정 유출 | 10 | TTV 규격 초과 | IM | 입고 Wafer | 자재 품질 부적합 | 입고 Wafer 성적서 검토, 공급업체 SQC 모니터링 | 두께 측정기 전수 측정, 버니어 캘리퍼스 교차 검증 | 1 | 3 | 3 | L | 18 | 4 | 13
125 | YP | Particle 오염으로 인한 제품 특성 이상 | 10 | TTV 규격 초과 | EN | 검사실 | 환경 조건 이탈 | P:검사실 청정도 및 조도 정기 점검 | D:두께 측정기 전수 측정, 버니어 캘리퍼스 교차 검증 | 1 | 1 | 1 | L | 17 | 4 | 14
126 | YP | Particle 오염으로 인한 제품 특성 이상 | 20 | OCR ID 오인식 또는 Lot 혼입 (ID Mismatch/Lot Mix) | MN | Sorter 작업자 | 작업 숙련도 부족 | P:Sorter 작업 표준 교육, 인증 후 투입 | D:OCR Reader 자동 인식 확인, Sorter 장비 정렬 센서 검증 | 1 | 1 | 1 | L | 17 | 5 | 15
127 | YP | Particle 오염으로 인한 제품 특성 이상 | 20 | Wafer 정렬 불량 | MN | Sorter 작업자 | 작업 숙련도 부족 | P:Sorter 작업 표준 교육, 인증 후 투입 | D:OCR Reader 자동 인식 확인, Sorter 장비 정렬 센서 검증 | 1 | 1 | 1 | L | 17 | 6 | 15
128 | YP | Particle 오염으로 인한 제품 특성 이상 | 20 | OCR ID 오인식 또는 Lot 혼입 (ID Mismatch/Lot Mix) | MC | Sorter 장비 | 정렬 센서 오작동 | Sorter 장비 정기 PM, 정렬 센서 교정 | OCR Reader 자동 인식 확인, Sorter 장비 정렬 센서 검증 | 1 | 1 | 1 | L | 17 | 5 | 16
129 | YP | Lot 혼입으로 인한 Wafer 수율 손실 | 20 | Wafer 정렬 불량 | MC | Sorter 장비 | 정렬 센서 오작동 | Sorter 장비 정기 PM, 정렬 센서 교정 | OCR Reader 자동 인식 확인, Sorter 장비 정렬 센서 검증 | 1 | 3 | 3 | L | 19 | 6 | 16
130 | YP | Lot 혼입으로 인한 Wafer 수율 손실 | 20 | OCR ID 오인식 또는 Lot 혼입 (ID Mismatch/Lot Mix) | MC | Sorter 장비 | OCR 인식 오류 | OCR Reader 정기 교정, 인식률 일일 확인 | OCR Reader 자동 인식 확인, Sorter 장비 정렬 센서 검증 | 1 | 3 | 3 | L | 19 | 5 | 17
131 | YP | Particle 오염으로 인한 제품 특성 이상 | 20 | Wafer 정렬 불량 | MC | Sorter 장비 | OCR 인식 오류 | OCR Reader 정기 교정, 인식률 일일 확인 | OCR Reader 자동 인식 확인, Sorter 장비 정렬 센서 검증 | 1 | 1 | 1 | L | 17 | 6 | 17
132 | YP | Particle 오염으로 인한 제품 특성 이상 | 20 | OCR ID 오인식 또는 Lot 혼입 (ID Mismatch/Lot Mix) | IM | Wafer Cassette | 자재 품질 부적합 | P:Wafer Cassette 이상 유무 입고 검사 | D:OCR Reader 자동 인식 확인, Sorter 장비 정렬 센서 검증 | 1 | 1 | 1 | L | 17 | 5 | 20
133 | YP | Particle 오염으로 인한 제품 특성 이상 | 20 | Wafer 정렬 불량 | IM | Wafer Cassette | 자재 품질 부적합 | P:Wafer Cassette 이상 유무 입고 검사 | D:OCR Reader 자동 인식 확인, Sorter 장비 정렬 센서 검증 | 1 | 1 | 1 | L | 17 | 6 | 20
134 | YP | Particle 오염으로 인한 제품 특성 이상 | 20 | OCR ID 오인식 또는 Lot 혼입 (ID Mismatch/Lot Mix) | EN | Sorter 작업영역 | 환경 조건 이탈 | P:Sorter 작업영역 ESD 매트·손목 스트랩 점검 | D:OCR Reader 자동 인식 확인, Sorter 장비 정렬 센서 검증 | 1 | 1 | 1 | L | 17 | 5 | 21
135 | YP | Particle 오염으로 인한 제품 특성 이상 | 20 | Wafer 정렬 불량 | EN | Sorter 작업영역 | 환경 조건 이탈 | P:Sorter 작업영역 ESD 매트·손목 스트랩 점검 | D:OCR Reader 자동 인식 확인, Sorter 장비 정렬 센서 검증 | 1 | 1 | 1 | L | 17 | 6 | 21
136 | YP | Particle 오염으로 인한 제품 특성 이상 | 30 | Wafer 표면 이물 잔류 (Particle 오염) | MN | Scrubber 작업자 | 작업 숙련도 부족 | P:Scrubber 작업 표준 교육, 인증 후 투입 | D:Particle Counter 세정 후 파티클 측정, 매 Lot | 1 | 1 | 1 | L | 17 | 7 | 22
137 | YP | Particle 오염으로 인한 제품 특성 이상 | 30 | Wafer 표면 이물 잔류 (Particle 오염) | MC | Scrubber 장비 | 노즐 막힘 | Scrubber 장비 정기 PM, 노즐 주기 점검 | Particle Counter 세정 후 파티클 측정, 매 Lot | 1 | 3 | 3 | L | 17 | 7 | 23
138 | YP | Particle 오염으로 인한 제품 특성 이상 | 30 | Wafer 표면 이물 잔류 (Particle 오염) | IM | DI Water | DI Water 비저항 저하 | DI Water 비저항 일일 측정, 기준 미달 시 교체 | Particle Counter 세정 후 파티클 측정, 매 Lot | 1 | 3 | 3 | L | 17 | 7 | 24
139 | YP | Particle 오염으로 인한 제품 특성 이상 | 30 | Wafer 표면 이물 잔류 (Particle 오염) | EN | Scrubber 작업영역 | 환경 조건 이탈 | P:Scrubber 작업영역 청정도 정기 모니터링 | D:Particle Counter 세정 후 파티클 측정, 매 Lot | 1 | 1 | 1 | L | 17 | 7 | 25
140 | YP | Particle 오염으로 인한 제품 특성 이상 | 40 | UBM 두께 부족 (Thickness Under Spec) | MN | Sputter 작업자 | 작업 숙련도 부족 | P:Sputter Recipe 승인제도, 작업 표준 교육 | D:4-Point Probe 두께 측정, SEM 단면 분석(샘플링) | 1 | 1 | 1 | L | 17 | 8 | 26
141 | YP | Particle 오염으로 인한 제품 특성 이상 | 40 | 막질 불균일 (Film Non-uniformity) | MN | Sputter 작업자 | 작업 숙련도 부족 | P:Sputter Recipe 승인제도, 작업 표준 교육 | D:4-Point Probe 두께 측정, SEM 단면 분석(샘플링) | 1 | 1 | 1 | L | 17 | 9 | 26
142 | YP | 전기적 Open/Short | 40 | UBM 두께 부족 (Thickness Under Spec) | MC | Sputter 장비 | Power 변동 | Sputter 장비 정기 PM, Power 실시간 모니터링 | 4-Point Probe 두께 측정, SEM 단면 분석 (샘플링) | 1 | 3 | 4 | L | 20 | 8 | 27
143 | YP | Particle 오염으로 인한 제품 특성 이상 | 40 | 막질 불균일 (Film Non-uniformity) | MC | Sputter 장비 | Power 변동 | Sputter 장비 정기 PM, Power 실시간 모니터링 | 4-Point Probe 두께 측정, SEM 단면 분석 (샘플링) | 1 | 1 | 1 | L | 17 | 9 | 27
144 | YP | 전기적 Open/Short | 40 | UBM 두께 부족 (Thickness Under Spec) | MC | Sputter 장비 | 전압 변동 | DC Power Supply 전압 안정도 정기 교정 | 4-Point Probe 두께 측정, SEM 단면 분석 (샘플링) | 1 | 3 | 4 | L | 20 | 8 | 28
145 | YP | Particle 오염으로 인한 제품 특성 이상 | 40 | 막질 불균일 (Film Non-uniformity) | MC | Sputter 장비 | 전압 변동 | DC Power Supply 전압 안정도 정기 교정 | 4-Point Probe 두께 측정, SEM 단면 분석 (샘플링) | 1 | 1 | 1 | L | 17 | 9 | 28
146 | YP | Particle 오염으로 인한 제품 특성 이상 | 40 | UBM 두께 부족 (Thickness Under Spec) | MC | Sputter 장비 | RF Etch Amount 규격 이탈 | P:Sputter 장비 정기 PM, Power 실시간 모니터링 | D:4-Point Probe 두께 측정, SEM 단면 분석(샘플링) | 1 | 1 | 1 | L | 17 | 8 | 29
147 | YP | Particle 오염으로 인한 제품 특성 이상 | 40 | 막질 불균일 (Film Non-uniformity) | MC | Sputter 장비 | RF Etch Amount 규격 이탈 | P:Sputter 장비 정기 PM, Power 실시간 모니터링 | D:4-Point Probe 두께 측정, SEM 단면 분석(샘플링) | 1 | 1 | 1 | L | 17 | 9 | 29
148 | YP | Particle 오염으로 인한 제품 특성 이상 | 40 | UBM 두께 부족 (Thickness Under Spec) | MC | Sputter 장비 | TiW 증착 두께 편차 | P:DC Power Supply 전압 안정도 정기 교정 | D:4-Point Probe 두께 측정, SEM 단면 분석(샘플링) | 1 | 1 | 1 | L | 17 | 8 | 30
149 | YP | Particle 오염으로 인한 제품 특성 이상 | 40 | 막질 불균일 (Film Non-uniformity) | MC | Sputter 장비 | TiW 증착 두께 편차 | P:DC Power Supply 전압 안정도 정기 교정 | D:4-Point Probe 두께 측정, SEM 단면 분석(샘플링) | 1 | 1 | 1 | L | 17 | 9 | 30
150 | YP | Particle 오염으로 인한 제품 특성 이상 | 40 | UBM 두께 부족 (Thickness Under Spec) | MC | Sputter 장비 | Au 증착 두께 편차 | P:Au 증착 두께 인라인 모니터링, 정기 PM | D:4-Point Probe 두께 측정, SEM 단면 분석(샘플링) | 1 | 1 | 1 | L | 17 | 8 | 31
151 | YP | Particle 오염으로 인한 제품 특성 이상 | 40 | 막질 불균일 (Film Non-uniformity) | MC | Sputter 장비 | Au 증착 두께 편차 | P:Au 증착 두께 인라인 모니터링, 정기 PM | D:4-Point Probe 두께 측정, SEM 단면 분석(샘플링) | 1 | 1 | 1 | L | 17 | 9 | 31
152 | YP | Particle 오염으로 인한 제품 특성 이상 | 40 | UBM 두께 부족 (Thickness Under Spec) | IM | Ti Target | Target 소진 | Cu Target 잔량 자동 모니터링, 소진 임박 알람 | 4-Point Probe 두께 측정, SEM 단면 분석 (샘플링) | 1 | 1 | 1 | L | 17 | 8 | 33
153 | YP | 전기적 Open/Short | 40 | 막질 불균일 (Film Non-uniformity) | IM | Ti Target | Target 소진 | Cu Target 잔량 자동 모니터링, 소진 임박 알람 | 4-Point Probe 두께 측정, SEM 단면 분석 (샘플링) | 1 | 4 | 4 | L | 20 | 9 | 33
154 | YP | Bump Lift-off | 40 | UBM 두께 부족 (Thickness Under Spec) | EN | 진공 챔버 | 진공 누설 | 진공 챔버 기밀 점검, 진공도 실시간 인터록 | 4-Point Probe 두께 측정, SEM 단면 분석 (샘플링) | 1 | 3 | 4 | L | 21 | 8 | 36
155 | YP | Particle 오염으로 인한 제품 특성 이상 | 40 | 막질 불균일 (Film Non-uniformity) | EN | 진공 챔버 | 진공 누설 | 진공 챔버 기밀 점검, 진공도 실시간 인터록 | 4-Point Probe 두께 측정, SEM 단면 분석 (샘플링) | 1 | 1 | 1 | L | 17 | 9 | 36
156 | YP | Particle 오염으로 인한 제품 특성 이상 | 50 | Wafer 표면 이물 잔류 (Particle 오염) | MN | Scrubber2 작업자 | 작업 숙련도 부족 | P:Scrubber2 작업 표준 교육, 인증 후 투입 | D:Particle Counter 세정 후 파티클 측정, 매 Lot | 1 | 1 | 1 | L | 17 | 10 | 37
157 | YP | Particle 오염으로 인한 제품 특성 이상 | 50 | Wafer 표면 이물 잔류 (Particle 오염) | MC | Scrubber 장비 | 노즐 막힘 | Scrubber 장비 정기 PM, 노즐 주기 점검 | Particle Counter 세정 후 파티클 측정, 매 Lot | 1 | 3 | 3 | L | 17 | 10 | 38
158 | YP | Particle 오염으로 인한 제품 특성 이상 | 50 | Wafer 표면 이물 잔류 (Particle 오염) | IM | DI Water | DI Water 비저항 저하 | DI Water 비저항 일일 측정, 기준 미달 시 교체 | Particle Counter 세정 후 파티클 측정, 매 Lot | 1 | 3 | 3 | L | 17 | 10 | 39
159 | YP | Particle 오염으로 인한 제품 특성 이상 | 50 | Wafer 표면 이물 잔류 (Particle 오염) | EN | Scrubber2 작업영역 | 환경 조건 이탈 | P:Scrubber2 작업영역 청정도 정기 모니터링 | D:Particle Counter 세정 후 파티클 측정, 매 Lot | 1 | 1 | 1 | L | 17 | 10 | 40
160 | YP | Particle 오염으로 인한 제품 특성 이상 | 60 | PR 두께 불균일 (PR Thickness Non-uniformity) | MN | Coating 작업자 | 작업 숙련도 부족 | P:Coater Recipe 승인제도, 작업 표준 교육 | D:α-step/Ellipsometer PR 두께 측정, 매 Lot | 1 | 1 | 1 | L | 17 | 11 | 41
161 | YP | PR 두께 Spec Out으로 인한 패턴 불량 | 60 | PR 두께 불균일 (PR Thickness Non-uniformity) | MC | Coater | RPM 편차 | Coater 정기 PM, RPM 교정 및 모니터링 | α-step/Ellipsometer PR 두께 측정, 매 Lot | 1 | 3 | 4 | L | 22 | 11 | 42
162 | YP | PR 두께 Spec Out으로 인한 패턴 불량 | 60 | PR 두께 불균일 (PR Thickness Non-uniformity) | IM | PR(Photo Resist) | PR 열화 | PR 보관 온도·유효기간 관리, 입고 검사 | α-step/Ellipsometer PR 두께 측정, 매 Lot | 1 | 3 | 4 | L | 22 | 11 | 43
163 | YP | Particle 오염으로 인한 제품 특성 이상 | 60 | PR 두께 불균일 (PR Thickness Non-uniformity) | EN | Yellow Room | 환경 조건 이탈 | P:Yellow Room UV 조도 정기 점검, 기준 초과 시 알람 | D:α-step/Ellipsometer PR 두께 측정, 매 Lot | 1 | 1 | 1 | L | 17 | 11 | 44
164 | YP | Particle 오염으로 인한 제품 특성 이상 | 70 | CD 규격 이탈 (CD Out of Spec) | MN | Exposure 작업자 | 작업 숙련도 부족 | P:Exposure Recipe 승인제도, Mask 정렬 교육 | D:CD-SEM CD 측정, 매 Lot 샘플링 | 1 | 1 | 1 | L | 17 | 12 | 45
165 | YP | Bump간 Bridge | 70 | CD 규격 이탈 (CD Out of Spec) | MC | Stepper/Scanner | 에너지 편차 | Stepper/Scanner 광원 에너지 정기 교정, PM | CD-SEM CD 측정, 매 Lot 샘플링 | 1 | 3 | 3 | L | 23 | 12 | 46
166 | YP | Bump간 Bridge | 70 | CD 규격 이탈 (CD Out of Spec) | IM | Mask(Reticle) | Mask 결함 | Mask 이물·손상 입고 검사, 보관 기준 관리 | CD-SEM CD 측정, 매 Lot 샘플링 | 1 | 3 | 3 | L | 23 | 12 | 47
167 | YP | Particle 오염으로 인한 제품 특성 이상 | 70 | CD 규격 이탈 (CD Out of Spec) | EN | Exposure 챔버 | 환경 조건 이탈 | P:Exposure 챔버 온습도·진동 정기 점검 | D:CD-SEM CD 측정, 매 Lot 샘플링 | 1 | 1 | 1 | L | 17 | 12 | 48
168 | YP | Particle 오염으로 인한 제품 특성 이상 | 80 | Under/Over develop (Opening 불량) | MN | Develop 작업자 | 작업 숙련도 부족 | P:Develop Recipe 승인제도, 작업 표준 교육 | D:SEM Opening 치수 측정, 매 Lot 샘플링 | 1 | 1 | 1 | L | 17 | 13 | 49
169 | YP | CD Spec Out으로 인한 Bump 형성 불량 | 80 | Under/Over develop (Opening 불량) | MC | Developer | 현상 시간 편차 | Developer 현상 시간 자동 제어, PM 정기 실시 | SEM Opening 치수 측정, 매 Lot 샘플링 | 1 | 3 | 4 | L | 24 | 13 | 50
170 | YP | CD Spec Out으로 인한 Bump 형성 불량 | 80 | Under/Over develop (Opening 불량) | IM | 현상액(TMAH) | 농도 편차 | 현상액 농도 정기 측정, 기준 이탈 시 교체 | SEM Opening 치수 측정, 매 Lot 샘플링 | 1 | 3 | 4 | L | 24 | 13 | 51
171 | YP | Particle 오염으로 인한 제품 특성 이상 | 80 | Under/Over develop (Opening 불량) | EN | Develop 작업영역 | 환경 조건 이탈 | P:Develop 작업영역 온도·습도 모니터링 | D:SEM Opening 치수 측정, 매 Lot 샘플링 | 1 | 1 | 1 | L | 17 | 13 | 52
172 | YP | Particle 오염으로 인한 제품 특성 이상 | 90 | PR Scum 잔류 (Descum 불완전) | MN | Descum 작업자 | 작업 숙련도 부족 | P:Descum Recipe 승인제도, 작업 표준 교육 | D:SEM Scum 유무 확인, 매 Lot 샘플링 | 1 | 1 | 1 | L | 17 | 14 | 53
173 | YP | PR Scum 잔류로 인한 Au Bump 형성 불량 | 90 | PR Scum 잔류 (Descum 불완전) | MC | Descum 장비 | Power 불안정 | Descum 장비 Power 안정도 정기 교정, PM | SEM Scum 유무 확인, 매 Lot 샘플링 | 1 | 3 | 4 | L | 25 | 14 | 54
174 | YP | PR Scum 잔류로 인한 Au Bump 형성 불량 | 90 | PR Scum 잔류 (Descum 불완전) | IM | O₂ Gas | Gas 유량 편차 | O₂ Gas 유량 자동 제어, 기준 이탈 시 인터록 | SEM Scum 유무 확인, 매 Lot 샘플링 | 1 | 3 | 4 | L | 25 | 14 | 55
175 | YP | Particle 오염으로 인한 제품 특성 이상 | 90 | PR Scum 잔류 (Descum 불완전) | EN | Descum 챔버 | 환경 조건 이탈 | P:Descum 챔버 기밀 및 균일도 정기 점검 | D:SEM Scum 유무 확인, 매 Lot 샘플링 | 1 | 1 | 1 | L | 17 | 14 | 56
176 | YP | Particle 오염으로 인한 제품 특성 이상 | 100 | Au Bump 높이 편차 (Height Variation) | MN | Plating 작업자 | 작업 숙련도 부족 | 도금 Recipe 승인제도, 전류밀도 설정 교육 | 높이 측정기 전수 높이 측정, XRF 순도 분석 (샘플링) | 1 | 1 | 1 | L | 17 | 15 | 57
177 | YP | Particle 오염으로 인한 제품 특성 이상 | 100 | Au 순도 저하 (Purity Degradation) | MN | Plating 작업자 | 작업 숙련도 부족 | 도금 균일도 SPC 관리, 정기 전류 분포 측정 | 높이 측정기 전수 높이 측정, XRF 순도 분석 (샘플링) | 1 | 1 | 1 | L | 17 | 16 | 57
178 | YP | 전기적 Open/Short | 100 | Au Bump 높이 편차 (Height Variation) | MC | Au Plating Tank | 전류밀도 편차 | Au Plating Tank 정기 PM, 전류밀도 실시간 모니터링 정류기(Rectifier) 정기 교정, 출력 전류 모니터링 | 높이 측정기 전수 높이 측정, XRF 순도 분석 (샘플링) | 1 | 3 | 4 | L | 20 | 15 | 58
179 | YP | Particle 오염으로 인한 제품 특성 이상 | 100 | Au 순도 저하 (Purity Degradation) | MC | Au Plating Tank | 전류밀도 편차 | Au 도금액 Au 이온 농도 정기 분석, 기준 이탈 시 보충 | 높이 측정기 전수 높이 측정, XRF 순도 분석 (샘플링) | 1 | 1 | 1 | L | 17 | 16 | 58
180 | YP | 전기적 Open/Short | 100 | Au Bump 높이 편차 (Height Variation) | MC | Au Plating Tank | 전류 변동 | 정류기(Rectifier) 정기 교정, 출력 전류 모니터링 Plating 작업영역 온도·습도 정기 모니터링 | 높이 측정기 전수 높이 측정, XRF 순도 분석 (샘플링) | 1 | 3 | 4 | L | 20 | 15 | 59
181 | YP | Particle 오염으로 인한 제품 특성 이상 | 100 | Au 순도 저하 (Purity Degradation) | MC | Au Plating Tank | 전류 변동 | 정류기(Rectifier) 정기 교정, 출력 전류 모니터링 Plating 작업영역 온도·습도 정기 모니터링 | 높이 측정기 전수 높이 측정, XRF 순도 분석 (샘플링) | 1 | 1 | 1 | L | 17 | 16 | 59
182 | YP | Particle 오염으로 인한 제품 특성 이상 | 100 | Au Bump 높이 편차 (Height Variation) | MC | Au Plating Tank | 도금 균일도 편차 | P:Au Plating Tank 정기 PM, 전류밀도 실시간 모니터링 | D:높이 측정기 전수 높이 측정, XRF 순도 분석(샘플링) | 1 | 1 | 1 | L | 17 | 15 | 60
183 | YP | Particle 오염으로 인한 제품 특성 이상 | 100 | Au 순도 저하 (Purity Degradation) | MC | Au Plating Tank | 도금 균일도 편차 | P:Au Plating Tank 정기 PM, 전류밀도 실시간 모니터링 | D:높이 측정기 전수 높이 측정, XRF 순도 분석(샘플링) | 1 | 1 | 1 | L | 17 | 16 | 60
184 | YP | Particle 오염으로 인한 제품 특성 이상 | 100 | Au Bump 높이 편차 (Height Variation) | IM | Au 도금액 (Au Ion Solution) | 농도 저하 | Au 도금액 Au 이온 농도 정기 분석, 기준 이탈 시 보충 | 높이 측정기 전수 높이 측정, XRF 순도 분석 (샘플링) | 1 | 1 | 1 | L | 17 | 15 | 62
185 | SP | IMC 과성장에 의한 접합부 열화 | 100 | Au 순도 저하 (Purity Degradation) | IM | Au 도금액 (Au Ion Solution) | 농도 저하 | Au 도금액 Au 이온 농도 정기 분석, 기준 이탈 시 보충 | 높이 측정기 전수 높이 측정, XRF 순도 분석 (샘플링) | 1 | 4 | 4 | L | 45 | 16 | 62
186 | YP | Particle 오염으로 인한 제품 특성 이상 | 100 | Au Bump 높이 편차 (Height Variation) | EN | Plating 작업영역 | 환경 조건 이탈 | P:Plating 작업영역 온도·습도 정기 모니터링 | D:높이 측정기 전수 높이 측정, XRF 순도 분석(샘플링) | 1 | 1 | 1 | L | 17 | 15 | 63
187 | YP | Particle 오염으로 인한 제품 특성 이상 | 100 | Au 순도 저하 (Purity Degradation) | EN | Plating 작업영역 | 환경 조건 이탈 | P:Plating 작업영역 온도·습도 정기 모니터링 | D:높이 측정기 전수 높이 측정, XRF 순도 분석(샘플링) | 1 | 1 | 1 | L | 17 | 16 | 63
188 | YP | Particle 오염으로 인한 제품 특성 이상 | 110 | PR 잔사 잔류 (Strip 불완전) | MN | Strip 작업자 | 작업 숙련도 부족 | Strip Recipe 승인제도, 온도 설정 교육 | SEM PR 잔사 확인, 매 Lot 샘플링 | 1 | 1 | 1 | L | 17 | 17 | 64
189 | YP | Bump Height Spec Out으로 인한 제품 특성 이상 | 110 | PR 잔사 잔류 (Strip 불완전) | MC | Strip 장비 | 온도 편차 | Strip 장비 온도 교정, 정기 PM | SEM PR 잔사 확인, 매 Lot 샘플링 | 1 | 3 | 4 | L | 26 | 17 | 65
190 | YP | Bump Height Spec Out으로 인한 제품 특성 이상 | 110 | PR 잔사 잔류 (Strip 불완전) | IM | Strip 용제 | 자재 품질 부적합 | Strip 용제 농도 정기 측정, 기준 이탈 시 교체 | SEM PR 잔사 확인, 매 Lot 샘플링 | 1 | 3 | 4 | L | 26 | 17 | 66
191 | YP | Particle 오염으로 인한 제품 특성 이상 | 110 | PR 잔사 잔류 (Strip 불완전) | EN | Strip 작업영역 | 환경 조건 이탈 | Strip 작업영역 환기 상태 정기 점검 | D:SEM PR 잔사 확인, 매 Lot 샘플링 | 1 | 1 | 1 | L | 17 | 17 | 67
192 | YP | Particle 오염으로 인한 제품 특성 이상 | 120 | 에칭 부족/과다 (Under/Over Etch) | MN | Au Etch 작업자 | 작업 숙련도 부족 | Au Etch Recipe 승인제도, 작업 표준 교육 | SEM 에칭 잔류물 확인, 매 Lot 샘플링 | 1 | 1 | 1 | L | 17 | 18 | 68
193 | YP | Particle 오염으로 인한 제품 특성 이상 | 130 | TiW Etch 후 잔류 Film 이상 (Under/Over etch) | EN | TiW Etch 작업영역 | 환경 조건 이탈 | P:TiW Etch 작업영역 환기 및 약액 안전 정기 점검 | D:SEM Seed 잔류물 확인, 매 Lot 샘플링 | 1 | 1 | 1 | L | 17 | 19 | 79
194 | YP | Particle 오염으로 인한 제품 특성 이상 | 140 | IMC 과성장 (IMC Overgrowth) | MN | Anneal 작업자 | 작업 숙련도 부족 | Anneal Recipe 승인제도, 온도·시간 설정 교육 | TEM/SEM IMC 두께 분석, 매 Lot 샘플링 | 1 | 1 | 1 | L | 17 | 20 | 80
195 | SP | IMC 과성장에 의한 접합부 열화 | 140 | IMC 과성장 (IMC Overgrowth) | MC | Anneal 장비 | 온도 과다/부족 | Anneal 장비 온도 교정, 정기 PM | TEM/SEM IMC 두께 분석, 매 Lot 샘플링 | 1 | 4 | 4 | L | 45 | 20 | 81
196 | YP | Particle 오염으로 인한 제품 특성 이상 | 140 | IMC 과성장 (IMC Overgrowth) | IM | N₂ Gas | 자재 품질 부적합 | N₂ Gas 유량 자동 제어, 순도 정기 분석 | D:TEM/SEM IMC 두께 분석, 매 Lot 샘플링 | 1 | 1 | 1 | L | 17 | 20 | 83
197 | SP | IMC 과성장에 의한 접합부 열화 | 140 | IMC 과성장 (IMC Overgrowth) | EN | N₂ 공급장치 | 유량 부족 | N₂ 공급장치 유량 모니터링, 기준 이탈 시 알람 | TEM/SEM IMC 두께 분석, 매 Lot 샘플링 | 1 | 3 | 4 | L | 45 | 20 | 84
198 | YP | Particle 오염으로 인한 제품 특성 이상 | 150 | Bump 외관 불량 (Visual Defect) | MN | Final 검사원 | 판정 기준 오적용 | 검사원 인증 교육, 판정 기준서 최신화 및 게시 | AVI 장비 전수 외관검사, 높이 측정기 전수 높이 측정 | 1 | 1 | 1 | L | 17 | 21 | 85
199 | YP | Particle 오염으로 인한 제품 특성 이상 | 150 | Bump 높이 규격 이탈 (Height Out of Spec) | MN | Final 검사원 | 판정 기준 오적용 | AVI 장비 해상도 정기 교정, 기준 이미지 최신화 | AVI 장비 전수 외관검사, 높이 측정기 전수 높이 측정 | 1 | 1 | 1 | L | 17 | 22 | 85
200 | USER | 고객 라인 정지, 클레임 | 150 | Bump 외관 불량 (Visual Defect) | MC | AVI 장비 | 해상도 저하 | AVI 장비 해상도 정기 교정, 기준 이미지 최신화 높이 측정기 Co-planarity 측정 정밀도 정기 교정(MSA) | AVI 장비 전수 외관검사, 높이 측정기 전수 높이 측정 | 1 | 3 | 3 | L | 60 | 21 | 86
201 | YP | Particle 오염으로 인한 제품 특성 이상 | 150 | Bump 높이 규격 이탈 (Height Out of Spec) | MC | AVI 장비 | 해상도 저하 | 한도 견본 정기 최신화, 승인 기준 관리 | AVI 장비 전수 외관검사, 높이 측정기 전수 높이 측정 | 1 | 1 | 1 | L | 17 | 22 | 86
202 | YP | Particle 오염으로 인한 제품 특성 이상 | 150 | Bump 외관 불량 (Visual Defect) | MC | AVI 장비 | 측정 오차 | 검사실 조도·청정도 정기 점검 | AVI 장비 전수 외관검사, 높이 측정기 전수 높이 측정 | 1 | 1 | 1 | L | 17 | 21 | 87
203 | USER | 고객 라인 정지, 클레임 | 150 | Bump 높이 규격 이탈 (Height Out of Spec) | MC | AVI 장비 | 측정 오차 | 높이 측정기 정기 교정(MSA), PM 일정 관리 | AVI 장비 전수 외관검사, 높이 측정기 전수 높이 측정 | 1 | 3 | 3 | L | 60 | 22 | 87
204 | YP | Particle 오염으로 인한 제품 특성 이상 | 150 | Bump 외관 불량 (Visual Defect) | MC | AVI 장비 | 측정 균일도 편차 | 검사원 인증 교육, 판정 기준서 최신화 및 게시 | D:AVI 장비 전수 외관검사, 높이 측정기 전수 높이 측정 | 1 | 1 | 1 | L | 17 | 21 | 88
205 | YP | Particle 오염으로 인한 제품 특성 이상 | 150 | Bump 높이 규격 이탈 (Height Out of Spec) | MC | AVI 장비 | 측정 균일도 편차 | 높이 측정기 정기 교정(MSA), PM 일정 관리 | D:AVI 장비 전수 외관검사, 높이 측정기 전수 높이 측정 | 1 | 1 | 1 | L | 17 | 22 | 88
206 | YP | Particle 오염으로 인한 제품 특성 이상 | 150 | Bump 외관 불량 (Visual Defect) | IM | 한도 견본 | 자재 품질 부적합 | P:한도 견본 정기 최신화, 승인 기준 관리 | D:AVI 장비 전수 외관검사, 높이 측정기 전수 높이 측정 | 1 | 1 | 1 | L | 17 | 21 | 92
207 | YP | Particle 오염으로 인한 제품 특성 이상 | 150 | Bump 높이 규격 이탈 (Height Out of Spec) | IM | 한도 견본 | 자재 품질 부적합 | P:한도 견본 정기 최신화, 승인 기준 관리 | D:AVI 장비 전수 외관검사, 높이 측정기 전수 높이 측정 | 1 | 1 | 1 | L | 17 | 22 | 92
208 | YP | Particle 오염으로 인한 제품 특성 이상 | 150 | Bump 외관 불량 (Visual Defect) | EN | 검사실 | 환경 조건 이탈 | P:검사실 조도·청정도 정기 점검 | D:AVI 장비 전수 외관검사, 높이 측정기 전수 높이 측정 | 1 | 1 | 1 | L | 17 | 21 | 93
209 | YP | Particle 오염으로 인한 제품 특성 이상 | 150 | Bump 높이 규격 이탈 (Height Out of Spec) | EN | 검사실 | 환경 조건 이탈 | P:검사실 조도·청정도 정기 점검 | D:AVI 장비 전수 외관검사, 높이 측정기 전수 높이 측정 | 1 | 1 | 1 | L | 17 | 22 | 93
210 | SP | Particle 오염 불량 유출로 인한 고객 기능 이상 | 160 | Wafer 표면 이물 잔류 (Particle 오염) | MC | Clean 장비 | 노즐 막힘 | Clean 장비 정기 PM, 노즐 주기 점검 | Particle Counter 세정 후 파티클 측정, 매 Lot | 1 | 3 | 3 | L | 46 | 23 | 95
211 | SP | Particle 오염 불량 유출로 인한 고객 기능 이상 | 160 | Wafer 표면 이물 잔류 (Particle 오염) | IM | DI Water | 자재 품질 부적합 | DI Water 비저항 일일 측정, 기준 미달 시 교체 | Particle Counter 세정 후 파티클 측정, 매 Lot | 1 | 3 | 3 | L | 46 | 23 | 96
212 | YP | Particle 오염으로 인한 제품 특성 이상 | 170 | Wafer 표면 이물 잔류 (Particle 오염) | MN | Scrubber3 작업자 | 작업 숙련도 부족 | Scrubber3 작업 표준 교육, 출하 기준 확인 | Particle Counter 파티클 측정, 출하 전 매 Lot | 1 | 1 | 1 | L | 17 | 24 | 98
213 | SP | Particle 오염 불량 유출로 인한 고객 기능 이상 | 170 | Wafer 표면 이물 잔류 (Particle 오염) | MC | Scrubber 장비 | 노즐 막힘 | Scrubber 장비 정기 PM, 노즐 주기 점검 | Particle Counter 파티클 측정, 출하 전 매 Lot | 1 | 3 | 3 | L | 46 | 24 | 99
214 | SP | Particle 오염 불량 유출로 인한 고객 기능 이상 | 170 | Wafer 표면 이물 잔류 (Particle 오염) | IM | DI Water | 자재 품질 부적합 | DI Water 비저항 일일 측정, 기준 미달 시 교체 | Particle Counter 파티클 측정, 출하 전 매 Lot | 1 | 3 | 3 | L | 46 | 24 | 100
215 | YP | Particle 오염으로 인한 제품 특성 이상 | 170 | Wafer 표면 이물 잔류 (Particle 오염) | EN | Scrubber3 작업영역 | 환경 조건 이탈 | Scrubber3 작업영역 청정도 정기 모니터링 | D:Particle Counter 파티클 측정, 출하 전 매 Lot | 1 | 1 | 1 | L | 17 | 24 | 101
216 | SP | 라벨 불일치로 인한 Lot 혼입 불량 유출 | 180 | Wafer 정렬 불량 | MN | Sorter3 작업자 | 작업 숙련도 부족 | Sorter3 작업 표준 교육, 인증 후 투입 | Sorter3 정렬 센서 자동 확인, 매 Wafer | 1 | 3 | 3 | L | 47 | 25 | 102
217 | SP | 라벨 불일치로 인한 Lot 혼입 불량 유출 | 180 | Wafer 정렬 불량 | MC | Sorter 장비 | 정렬 센서 오작동 | Sorter 장비 정기 PM, 정렬 센서 교정 | Sorter3 정렬 센서 자동 확인, 매 Wafer | 1 | 3 | 3 | L | 47 | 25 | 103
218 | YP | Particle 오염으로 인한 제품 특성 이상 | 180 | Wafer 정렬 불량 | IM | Wafer Cassette | 자재 품질 부적합 | Wafer Cassette 이상 유무 입고 검사 | D:Sorter3 정렬 센서 자동 확인, 매 Wafer | 1 | 1 | 1 | L | 17 | 25 | 104
219 | YP | Particle 오염으로 인한 제품 특성 이상 | 180 | Wafer 정렬 불량 | EN | Sorter3 작업영역 | 환경 조건 이탈 | Sorter3 작업영역 ESD 매트·손목 스트랩 점검 | D:Sorter3 정렬 센서 자동 확인, 매 Wafer | 1 | 1 | 1 | L | 17 | 25 | 105
220 | SP | 외관 결함 불량 유출(고객 Outgoing Defect) | 190 | AVI 검사 불량 미검출 (Visual Defect Escape) | MN | AVI 작업자 | 작업 숙련도 부족 | AVI 결과 검토 교육, 이상 발생 시 에스컬레이션 절차 | AVI 장비 전수 자동 외관검사, 매 Wafer | 1 | 3 | 3 | L | 48 | 26 | 106
221 | SP | 외관 결함 불량 유출(고객 Outgoing Defect) | 190 | AVI 검사 불량 미검출 (Visual Defect Escape) | MC | AVI 장비 | 해상도 저하 | AVI 장비 해상도 정기 교정, 기준 이미지 최신화 | AVI 장비 전수 자동 외관검사, 매 Wafer | 1 | 3 | 3 | L | 48 | 26 | 107
222 | YP | Particle 오염으로 인한 제품 특성 이상 | 190 | AVI 검사 불량 미검출 (Visual Defect Escape) | IM | 한도 견본 | 자재 품질 부적합 | 한도 견본 정기 최신화, 승인 기준 관리 | D:AVI 장비 전수 자동 외관검사, 매 Wafer | 1 | 1 | 1 | L | 17 | 26 | 108
223 | YP | Particle 오염으로 인한 제품 특성 이상 | 190 | AVI 검사 불량 미검출 (Visual Defect Escape) | EN | AVI 작업영역 | 환경 조건 이탈 | AVI 작업영역 조도·진동 정기 점검 | D:AVI 장비 전수 자동 외관검사, 매 Wafer | 1 | 1 | 1 | L | 17 | 26 | 109
224 | SP | 고객 Packing 기준 부적합으로 인한 납품 Reject | 200 | 포장 불량 (Packaging Defect) | MN | 포장 작업자 | 체크리스트 누락 | 포장 작업자 교육, 포장 체크리스트 표준화 | 포장 외관 전수 육안검사, 포장재 진공도 검사 | 1 | 3 | 3 | L | 49 | 27 | 110
225 | SP | 고객 Packing 기준 부적합으로 인한 납품 Reject | 200 | 포장 불량 (Packaging Defect) | MC | 포장 장비 | 진공 누설 | 포장 장비 진공 압력 정기 점검, PM | 포장 외관 전수 육안검사, 포장재 진공도 검사 | 1 | 3 | 3 | L | 49 | 27 | 111
226 | YP | Particle 오염으로 인한 제품 특성 이상 | 200 | 포장 불량 (Packaging Defect) | IM | 포장재 | 자재 품질 부적합 | 포장재 입고 검사, 보관 기준 관리 | D:포장 외관 전수 육안검사, 포장재 진공도 검사 | 1 | 1 | 1 | L | 17 | 27 | 112
227 | YP | Particle 오염으로 인한 제품 특성 이상 | 200 | 포장 불량 (Packaging Defect) | EN | 포장 작업영역 | 환경 조건 이탈 | 포장 작업영역 청정도 및 ESD 정기 점검 | D:포장 외관 전수 육안검사, 포장재 진공도 검사 | 1 | 1 | 1 | L | 17 | 27 | 113
228 | YP | PR 두께 Spec Out으로 인한 패턴 불량 | 01 | 파티클 초과 | EN | 클린룸 | 온습도 제어 이탈 | P:FFU 풍속 정기 측정 및 PM, 이상 시 알람 인터록 | D:Particle Counter 파티클 측정, 매 근무조 실시 | 1 | 1 | 1 | L | 9 | 2 | 6
229 | YP | PR 두께 Spec Out으로 인한 패턴 불량 | 01 | 파티클 초과 | MN | 클린룸 담당자 | 작업 숙련도 부족 | P:클린룸 작업자 교육 및 인증, 작업표준서 게시 | D:Particle Counter 파티클 측정, 매 근무조 실시 | 1 | 1 | 1 | L | 9 | 2 | 2
230 | YP | PR 두께 Spec Out으로 인한 패턴 불량 | 01 | 파티클 초과 | MC | 항온항습기 | 설비 가동률 저하 | P:항온항습기 정기 PM 및 교정, 온습도 실시간 모니터링 | D:Particle Counter 파티클 측정, 매 근무조 실시 | 1 | 1 | 1 | L | 9 | 2 | 3
231 | YP | PR 두께 Spec Out으로 인한 패턴 불량 | 01 | 파티클 초과 | IM | HEPA 필터 소모품 | HEPA 필터 성능 저하 | P:HEPA 필터 정기 교체 주기 관리, 차압 모니터링 | D:Particle Counter 파티클 측정, 매 근무조 실시 | 1 | 1 | 1 | L | 9 | 2 | 5
232 | YP | PR 두께 Spec Out으로 인한 패턴 불량 | 01 | 파티클 초과 | EN | FFU(Fan Filter Unit) | 풍속 저하 | P:FFU 풍속 정기 측정 및 PM, 이상 시 알람 인터록 | D:Particle Counter 파티클 측정, 매 근무조 실시 | 1 | 1 | 1 | L | 9 | 2 | 9
233 | YP | PR 두께 Spec Out으로 인한 패턴 불량 | 01 | 파티클 초과 | MC | 항온항습기 | 습도(Humidity, %RH) 부적합 | P:항온항습기 정기 PM 및 교정, 온습도 실시간 모니터링 | D:Particle Counter 파티클 측정, 매 근무조 실시 | 1 | 1 | 1 | L | 9 | 2 | 4
234 | YP | Wafer 표면 결함 미검출로 인한 후공정 유출 | 10 | TTV 규격 초과 | EN | 검사실 | 환경 조건 이탈 | P:검사실 청정도 및 조도 정기 점검 | D:두께 측정기 전수 측정, 버니어 캘리퍼스 교차 검증 | 1 | 1 | 1 | L | 3 | 4 | 14
235 | YP | Wafer 표면 결함 미검출로 인한 후공정 유출 | 10 | TTV 규격 초과 | MC | 두께 측정기 | 측정 오차 | P:두께 측정기 정기 교정(MSA), PM 일정 관리 | D:두께 측정기 전수 측정, 버니어 캘리퍼스 교차 검증 | 1 | 1 | 1 | L | 3 | 4 | 11
236 | SP | Particle 오염 불량 유출로 인한 고객 기능 이상 | 10 | TTV 규격 초과 | IM | 입고 Wafer | 자재 품질 부적합 | P:입고 Wafer 성적서 검토, 공급업체 SQC 모니터링 | D:두께 측정기 전수 측정, 버니어 캘리퍼스 교차 검증 | 1 | 1 | 1 | L | 38 | 4 | 13
237 | YP | Particle 오염으로 인한 제품 특성 이상 | 10 | 두께 규격 이탈 | MC | 두께 측정기 | 측정 오차 | P:두께 측정기 정기 교정(MSA), PM 일정 관리 | D:두께 측정기 전수 측정, 버니어 캘리퍼스 교차 검증 | 1 | 1 | 1 | L | 2 | 3 | 11
238 | YP | Particle 오염으로 인한 제품 특성 이상 | 10 | 두께 규격 이탈 | MN | IQA 검사원 | 판정 기준 오적용 | P:검사원 인증 교육, 판정 기준서 최신화 및 게시 | D:두께 측정기 전수 측정, 버니어 캘리퍼스 교차 검증 | 1 | 1 | 1 | L | 2 | 3 | 10
239 | YP | Particle 오염으로 인한 제품 특성 이상 | 10 | 두께 규격 이탈 | MC | HIGH POWER SCOPE | 측정 오차 | P:두께 측정기 정기 교정(MSA), PM 일정 관리 | D:두께 측정기 전수 측정, 버니어 캘리퍼스 교차 검증 | 1 | 1 | 1 | L | 2 | 3 | 12
240 | YP | Particle 오염으로 인한 제품 특성 이상 | 10 | 두께 규격 이탈 | IM | 입고 Wafer | 자재 품질 부적합 | P:입고 Wafer 성적서 검토, 공급업체 SQC 모니터링 | D:두께 측정기 전수 측정, 버니어 캘리퍼스 교차 검증 | 1 | 1 | 1 | L | 2 | 3 | 13
241 | YP | Particle 오염으로 인한 제품 특성 이상 | 10 | 두께 규격 이탈 | EN | 검사실 | 환경 조건 이탈 | P:검사실 청정도 및 조도 정기 점검 | D:두께 측정기 전수 측정, 버니어 캘리퍼스 교차 검증 | 1 | 1 | 1 | L | 2 | 3 | 14
242 | YP | Lot 혼입으로 인한 Wafer 수율 손실 | 20 | OCR ID 오인식 또는 Lot 혼입 (ID Mismatch/Lot Mix) | MC | OCR Reader | OCR 인식 오류 | P:OCR Reader 정기 교정, 인식률 일일 확인 | D:OCR Reader 자동 인식 확인, Sorter 장비 정렬 센서 검증 | 1 | 1 | 1 | L | 19 | 5 | 19
243 | YP | 전기적 Open/Short | 20 | Wafer 정렬 불량 | IM | Wafer Cassette | 자재 품질 부적합 | P:Wafer Cassette 이상 유무 입고 검사 | D:OCR Reader 자동 인식 확인, Sorter 장비 정렬 센서 검증 | 1 | 1 | 1 | L | 10 | 6 | 20
244 | YP | 전기적 Open/Short | 20 | Wafer 정렬 불량 | EN | Sorter 작업영역 | 환경 조건 이탈 | P:Sorter 작업영역 ESD 매트·손목 스트랩 점검 | D:OCR Reader 자동 인식 확인, Sorter 장비 정렬 센서 검증 | 1 | 1 | 1 | L | 10 | 6 | 21
245 | YP | 전기적 Open/Short | 20 | Wafer 정렬 불량 | MN | Sorter 작업자 | 작업 숙련도 부족 | P:Sorter 작업 표준 교육, 인증 후 투입 | D:OCR Reader 자동 인식 확인, Sorter 장비 정렬 센서 검증 | 1 | 1 | 1 | L | 10 | 6 | 15
246 | YP | 전기적 Open/Short | 20 | Wafer 정렬 불량 | MC | Sorter 장비 | 정렬 센서 오작동 | P:Sorter 장비 정기 PM, 정렬 센서 교정 | D:OCR Reader 자동 인식 확인, Sorter 장비 정렬 센서 검증 | 1 | 1 | 1 | L | 10 | 6 | 16
247 | USER | 고객 라인 정지, 클레임 | 30 | Wafer 표면 이물 잔류 (Particle 오염) | MC | Scrubber 장비 | 노즐 막힘 | P:Scrubber 장비 정기 PM, 노즐 주기 점검 | D:Particle Counter 세정 후 파티클 측정, 매 Lot | 1 | 1 | 1 | L | 57 | 7 | 23
248 | USER | 고객 라인 정지, 클레임 | 30 | Wafer 표면 이물 잔류 (Particle 오염) | IM | DI Water | DI Water 비저항 저하 | P:DI Water 비저항 일일 측정, 기준 미달 시 교체 | D:Particle Counter 세정 후 파티클 측정, 매 Lot | 1 | 1 | 1 | L | 57 | 7 | 24
249 | USER | 고객 라인 정지, 클레임 | 30 | Wafer 표면 이물 잔류 (Particle 오염) | EN | Scrubber 작업영역 | 환경 조건 이탈 | P:Scrubber 작업영역 청정도 정기 모니터링 | D:Particle Counter 세정 후 파티클 측정, 매 Lot | 1 | 1 | 1 | L | 57 | 7 | 25
250 | YP | Bump Lift-off | 30 | Wafer 표면 이물 잔류 (Particle 오염) | MN | Scrubber 작업자 | 작업 숙련도 부족 | P:Scrubber 작업 표준 교육, 인증 후 투입 | D:Particle Counter 세정 후 파티클 측정, 매 Lot | 1 | 1 | 1 | L | 11 | 7 | 22
251 | YP | Particle 오염으로 인한 제품 특성 이상 | 40 | 막질 불균일 (Film Non-uniformity) | IM | Ti Target | Target 두께 잔량(Remaining Thickness, mm) 부적합 | Target 두께 정기 측정 | Target 두께 인라인 모니터링 | 1 | 1 | 1 | L | 2 | 9 | 34
252 | YP | Bump간 Bridge | 40 | 막질 불균일 (Film Non-uniformity) | MC | Sputter 장비 | Power 변동 | P:Au 증착 두께 인라인 모니터링, 정기 PM | D:4-Point Probe 두께 측정, SEM 단면 분석(샘플링) | 1 | 1 | 1 | L | 4 | 9 | 27
253 | YP | Bump간 Bridge | 40 | 막질 불균일 (Film Non-uniformity) | MC | Sputter 장비 | 전압 변동 | P:Au 증착 두께 인라인 모니터링, 정기 PM | D:4-Point Probe 두께 측정, SEM 단면 분석(샘플링) | 1 | 1 | 1 | L | 4 | 9 | 28
254 | YP | Bump간 Bridge | 40 | 막질 불균일 (Film Non-uniformity) | EN | 진공 챔버 | 진공 누설 | P:진공 챔버 기밀 점검, 진공도 실시간 인터록 | D:4-Point Probe 두께 측정, SEM 단면 분석(샘플링) | 1 | 1 | 1 | L | 4 | 9 | 36
255 | YP | PR 두께 Spec Out으로 인한 패턴 불량 | 40 | UBM 두께 부족 (Thickness Under Spec) | MC | DC Power Supply | Power 변동 | P:Au 증착 두께 인라인 모니터링, 정기 PM | D:4-Point Probe 두께 측정, SEM 단면 분석(샘플링) | 1 | 1 | 1 | L | 9 | 8 | 32
256 | YP | PR 두께 Spec Out으로 인한 패턴 불량 | 40 | UBM 두께 부족 (Thickness Under Spec) | MN | Sputter 작업자 | 작업 숙련도 부족 | P:Sputter Recipe 승인제도, 작업 표준 교육 | D:4-Point Probe 두께 측정, SEM 단면 분석(샘플링) | 1 | 1 | 1 | L | 9 | 8 | 26
257 | YP | PR 두께 Spec Out으로 인한 패턴 불량 | 40 | UBM 두께 부족 (Thickness Under Spec) | MC | Sputter 장비 | RF Etch Amount 규격 이탈 | P:Sputter 장비 정기 PM, Power 실시간 모니터링 | D:4-Point Probe 두께 측정, SEM 단면 분석(샘플링) | 1 | 1 | 1 | L | 9 | 8 | 29
258 | YP | PR 두께 Spec Out으로 인한 패턴 불량 | 40 | UBM 두께 부족 (Thickness Under Spec) | MC | Sputter 장비 | TiW 증착 두께 편차 | P:DC Power Supply 전압 안정도 정기 교정 | D:4-Point Probe 두께 측정, SEM 단면 분석(샘플링) | 1 | 1 | 1 | L | 9 | 8 | 30
259 | YP | PR 두께 Spec Out으로 인한 패턴 불량 | 40 | UBM 두께 부족 (Thickness Under Spec) | MC | Sputter 장비 | Au 증착 두께 편차 | P:Au 증착 두께 인라인 모니터링, 정기 PM | D:4-Point Probe 두께 측정, SEM 단면 분석(샘플링) | 1 | 1 | 1 | L | 9 | 8 | 31
260 | YP | PR 두께 Spec Out으로 인한 패턴 불량 | 40 | UBM 두께 부족 (Thickness Under Spec) | IM | Ti Target | Target 두께 잔량(Remaining Thickness, mm) 부적합 | P:Au 증착 두께 인라인 모니터링, 정기 PM | D:4-Point Probe 두께 측정, SEM 단면 분석(샘플링) | 1 | 1 | 1 | L | 9 | 8 | 34
261 | YP | CD Spec Out으로 인한 Bump 형성 불량 | 50 | Wafer 표면 이물 잔류 (Particle 오염) | EN | Scrubber2 작업영역 | 환경 조건 이탈 | P:Scrubber2 작업영역 청정도 정기 모니터링 | D:Particle Counter 세정 후 파티클 측정, 매 Lot | 1 | 1 | 1 | L | 5 | 10 | 40
262 | YP | CD Spec Out으로 인한 Bump 형성 불량 | 50 | Wafer 표면 이물 잔류 (Particle 오염) | MN | Scrubber2 작업자 | 작업 숙련도 부족 | P:Scrubber2 작업 표준 교육, 인증 후 투입 | D:Particle Counter 세정 후 파티클 측정, 매 Lot | 1 | 1 | 1 | L | 5 | 10 | 37
263 | YP | CD Spec Out으로 인한 Bump 형성 불량 | 50 | Wafer 표면 이물 잔류 (Particle 오염) | MC | Scrubber 장비 | 노즐 막힘 | P:Scrubber 장비 정기 PM, 노즐 주기 점검 | D:Particle Counter 세정 후 파티클 측정, 매 Lot | 1 | 1 | 1 | L | 5 | 10 | 38
264 | YP | CD Spec Out으로 인한 Bump 형성 불량 | 50 | Wafer 표면 이물 잔류 (Particle 오염) | IM | DI Water | DI Water 비저항 저하 | P:DI Water 비저항 일일 측정, 기준 미달 시 교체 | D:Particle Counter 세정 후 파티클 측정, 매 Lot | 1 | 1 | 1 | L | 5 | 10 | 39
265 | YP | PR Scum 잔류로 인한 Au Bump 형성 불량 | 60 | PR 두께 불균일 (PR Thickness Non-uniformity) | MN | Coating 작업자 | 작업 숙련도 부족 | P:Coater Recipe 승인제도, 작업 표준 교육 | D:α-step/Ellipsometer PR 두께 측정, 매 Lot | 1 | 1 | 1 | L | 6 | 11 | 41
266 | YP | PR Scum 잔류로 인한 Au Bump 형성 불량 | 60 | PR 두께 불균일 (PR Thickness Non-uniformity) | MC | Coater | RPM 편차 | P:Coater 정기 PM, RPM 교정 및 모니터링 | D:α-step/Ellipsometer PR 두께 측정, 매 Lot | 1 | 1 | 1 | L | 6 | 11 | 42
267 | YP | PR Scum 잔류로 인한 Au Bump 형성 불량 | 60 | PR 두께 불균일 (PR Thickness Non-uniformity) | IM | PR(Photo Resist) | PR 열화 | P:PR 보관 온도·유효기간 관리, 입고 검사 | D:α-step/Ellipsometer PR 두께 측정, 매 Lot | 1 | 1 | 1 | L | 6 | 11 | 43
268 | YP | PR Scum 잔류로 인한 Au Bump 형성 불량 | 60 | PR 두께 불균일 (PR Thickness Non-uniformity) | EN | Yellow Room | 환경 조건 이탈 | P:Yellow Room UV 조도 정기 점검, 기준 초과 시 알람 | D:α-step/Ellipsometer PR 두께 측정, 매 Lot | 1 | 1 | 1 | L | 6 | 11 | 44
269 | YP | Bump Height Spec Out으로 인한 제품 특성 이상 | 70 | CD 규격 이탈 (CD Out of Spec) | MN | Exposure 작업자 | 작업 숙련도 부족 | P:Exposure Recipe 승인제도, Mask 정렬 교육 | D:CD-SEM CD 측정, 매 Lot 샘플링 | 1 | 1 | 1 | L | 7 | 12 | 45
270 | YP | Bump Height Spec Out으로 인한 제품 특성 이상 | 70 | CD 규격 이탈 (CD Out of Spec) | MC | Stepper/Scanner | 에너지 편차 | P:Stepper/Scanner 광원 에너지 정기 교정, PM | D:CD-SEM CD 측정, 매 Lot 샘플링 | 1 | 1 | 1 | L | 7 | 12 | 46
271 | YP | Bump Height Spec Out으로 인한 제품 특성 이상 | 70 | CD 규격 이탈 (CD Out of Spec) | IM | Mask(Reticle) | Mask 결함 | P:Mask 이물·손상 입고 검사, 보관 기준 관리 | D:CD-SEM CD 측정, 매 Lot 샘플링 | 1 | 1 | 1 | L | 7 | 12 | 47
272 | YP | Bump Height Spec Out으로 인한 제품 특성 이상 | 70 | CD 규격 이탈 (CD Out of Spec) | EN | Exposure 챔버 | 환경 조건 이탈 | P:Exposure 챔버 온습도·진동 정기 점검 | D:CD-SEM CD 측정, 매 Lot 샘플링 | 1 | 1 | 1 | L | 7 | 12 | 48
273 | YP | Plating 균일도 Spec Out으로 인한 Bump 특성 이상 | 80 | Under/Over develop (Opening 불량) | MN | Develop 작업자 | 작업 숙련도 부족 | P:Develop Recipe 승인제도, 작업 표준 교육 | D:SEM Opening 치수 측정, 매 Lot 샘플링 | 1 | 1 | 1 | L | 8 | 13 | 49
274 | YP | Plating 균일도 Spec Out으로 인한 Bump 특성 이상 | 80 | Under/Over develop (Opening 불량) | MC | Developer | 현상 시간 편차 | P:Developer 현상 시간 자동 제어, PM 정기 실시 | D:SEM Opening 치수 측정, 매 Lot 샘플링 | 1 | 1 | 1 | L | 8 | 13 | 50
275 | YP | Plating 균일도 Spec Out으로 인한 Bump 특성 이상 | 80 | Under/Over develop (Opening 불량) | IM | 현상액(TMAH) | 농도 편차 | P:현상액 농도 정기 측정, 기준 이탈 시 교체 | D:SEM Opening 치수 측정, 매 Lot 샘플링 | 1 | 1 | 1 | L | 8 | 13 | 51
276 | YP | Plating 균일도 Spec Out으로 인한 Bump 특성 이상 | 80 | Under/Over develop (Opening 불량) | EN | Develop 작업영역 | 환경 조건 이탈 | P:Develop 작업영역 온도·습도 모니터링 | D:SEM Opening 치수 측정, 매 Lot 샘플링 | 1 | 1 | 1 | L | 8 | 13 | 52
277 | SP | Particle 오염 불량 유출로 인한 고객 기능 이상 | 90 | PR Scum 잔류 (Descum 불완전) | MN | Descum 작업자 | 작업 숙련도 부족 | P:Descum Recipe 승인제도, 작업 표준 교육 | D:SEM Scum 유무 확인, 매 Lot 샘플링 | 1 | 1 | 1 | L | 46 | 14 | 53
278 | SP | Particle 오염 불량 유출로 인한 고객 기능 이상 | 90 | PR Scum 잔류 (Descum 불완전) | MC | Descum 장비 | Power 불안정 | P:Descum 장비 Power 안정도 정기 교정, PM | D:SEM Scum 유무 확인, 매 Lot 샘플링 | 1 | 1 | 1 | L | 46 | 14 | 54
279 | SP | Particle 오염 불량 유출로 인한 고객 기능 이상 | 90 | PR Scum 잔류 (Descum 불완전) | IM | O₂ Gas | Gas 유량 편차 | P:O₂ Gas 유량 자동 제어, 기준 이탈 시 인터록 | D:SEM Scum 유무 확인, 매 Lot 샘플링 | 1 | 1 | 1 | L | 46 | 14 | 55
280 | SP | Particle 오염 불량 유출로 인한 고객 기능 이상 | 90 | PR Scum 잔류 (Descum 불완전) | EN | Descum 챔버 | 환경 조건 이탈 | P:Descum 챔버 기밀 및 균일도 정기 점검 | D:SEM Scum 유무 확인, 매 Lot 샘플링 | 1 | 1 | 1 | L | 46 | 14 | 56
281 | SP | 라벨 불일치로 인한 Lot 혼입 불량 유출 | 100 | Au Bump 높이 편차 (Height Variation) | MC | Au Plating Tank | 도금 균일도 편차 | P:Au Plating Tank 정기 PM, 전류밀도 실시간 모니터링 | D:높이 측정기 전수 높이 측정, XRF 순도 분석(샘플링) | 1 | 1 | 1 | L | 39 | 15 | 60
282 | SP | 라벨 불일치로 인한 Lot 혼입 불량 유출 | 100 | Au Bump 높이 편차 (Height Variation) | IM | Au 도금액 (Au Ion Solution) | 농도 저하 | P:Au 도금액 Au 이온 농도 정기 분석, 기준 이탈 시 보충 | D:높이 측정기 전수 높이 측정, XRF 순도 분석(샘플링) | 1 | 1 | 1 | L | 39 | 15 | 62
283 | SP | 라벨 불일치로 인한 Lot 혼입 불량 유출 | 100 | Au Bump 높이 편차 (Height Variation) | EN | Plating 작업영역 | 환경 조건 이탈 | P:Plating 작업영역 온도·습도 정기 모니터링 | D:높이 측정기 전수 높이 측정, XRF 순도 분석(샘플링) | 1 | 1 | 1 | L | 39 | 15 | 63
284 | SP | Particle 오염 불량 유출로 인한 고객 기능 이상 | 100 | Au 순도 저하 (Purity Degradation) | MN | Plating 작업자 | 작업 숙련도 부족 | P:도금 Recipe 승인제도, 전류밀도 설정 교육 | D:높이 측정기 전수 높이 측정, XRF 순도 분석(샘플링) | 1 | 1 | 1 | L | 38 | 16 | 57
285 | SP | Particle 오염 불량 유출로 인한 고객 기능 이상 | 100 | Au 순도 저하 (Purity Degradation) | MC | Au Plating Tank | 전류밀도 편차 | P:Au Plating Tank 정기 PM, 전류밀도 실시간 모니터링 P:정류기(Rectifier) 정기 교정, 출력 전류 모니터링 | D:높이 측정기 전수 높이 측정, XRF 순도 분석(샘플링) | 1 | 1 | 1 | L | 38 | 16 | 58
286 | SP | Particle 오염 불량 유출로 인한 고객 기능 이상 | 100 | Au 순도 저하 (Purity Degradation) | MC | Au Plating Tank | 전류 변동 | P:정류기(Rectifier) 정기 교정, 출력 전류 모니터링 P:도금 균일도 SPC 관리, 정기 전류 분포 측정 | D:높이 측정기 전수 높이 측정, XRF 순도 분석(샘플링) | 1 | 1 | 1 | L | 38 | 16 | 59
287 | SP | Particle 오염 불량 유출로 인한 고객 기능 이상 | 100 | Au 순도 저하 (Purity Degradation) | MC | 정류기(Rectifier) | 전류밀도 편차 | P:도금 균일도 SPC 관리, 정기 전류 분포 측정 | D:높이 측정기 전수 높이 측정, XRF 순도 분석(샘플링) | 1 | 1 | 1 | L | 38 | 16 | 61
288 | SP | 외관 결함 불량 유출(고객 Outgoing Defect) | 110 | PR 잔사 잔류 (Strip 불완전) | MN | Strip 작업자 | 작업 숙련도 부족 | P:Strip Recipe 승인제도, 온도 설정 교육 | D:SEM PR 잔사 확인, 매 Lot 샘플링 | 1 | 1 | 1 | L | 40 | 17 | 64
289 | SP | 외관 결함 불량 유출(고객 Outgoing Defect) | 110 | PR 잔사 잔류 (Strip 불완전) | MC | Strip 장비 | 온도 편차 | P:Strip 장비 온도 교정, 정기 PM | D:SEM PR 잔사 확인, 매 Lot 샘플링 | 1 | 1 | 1 | L | 40 | 17 | 65
290 | SP | 외관 결함 불량 유출(고객 Outgoing Defect) | 110 | PR 잔사 잔류 (Strip 불완전) | IM | Strip 용제 | 자재 품질 부적합 | P:Strip 용제 농도 정기 측정, 기준 이탈 시 교체 | D:SEM PR 잔사 확인, 매 Lot 샘플링 | 1 | 1 | 1 | L | 40 | 17 | 66
291 | SP | 외관 결함 불량 유출(고객 Outgoing Defect) | 110 | PR 잔사 잔류 (Strip 불완전) | EN | Strip 작업영역 | 환경 조건 이탈 | P:Strip 작업영역 환기 상태 정기 점검 | D:SEM PR 잔사 확인, 매 Lot 샘플링 | 1 | 1 | 1 | L | 40 | 17 | 67
292 | SP | 고객 Packing 기준 부적합으로 인한 납품 Reject | 120 | 에칭 부족/과다 (Under/Over Etch) | MN | Au Etch 작업자 | 작업 숙련도 부족 | P:Au Etch Recipe 승인제도, 작업 표준 교육 | D:SEM 에칭 잔류물 확인, 매 Lot 샘플링 | 1 | 1 | 1 | L | 41 | 18 | 68
293 | SP | 고객 Packing 기준 부적합으로 인한 납품 Reject | 120 | 에칭 부족/과다 (Under/Over Etch) | MC | Au Etch 장비 | 에칭 시간 편차 | P:Au Etch 장비 식각 시간 자동 제어, 정기 PM | D:SEM 에칭 잔류물 확인, 매 Lot 샘플링 | 1 | 1 | 1 | L | 41 | 18 | 69
294 | SP | 고객 Packing 기준 부적합으로 인한 납품 Reject | 120 | 에칭 부족/과다 (Under/Over Etch) | MC | Au Etch 장비 | Au Etch Rate 편차 | P:Au Etch Rate 정기 모니터링, 교정 | D:SEM 에칭 잔류물 확인, 매 Lot 샘플링 | 1 | 1 | 1 | L | 41 | 18 | 70
295 | SP | 고객 Packing 기준 부적합으로 인한 납품 Reject | 120 | 에칭 부족/과다 (Under/Over Etch) | IM | Au Etchant | H₂O₂ 농도 편차에 의한 Etch Rate 이탈 | P:H₂O₂ 농도 정기 측정, 기준 이탈 시 교체 | D:SEM 에칭 잔류물 확인, 매 Lot 샘플링 | 1 | 1 | 1 | L | 41 | 18 | 72
296 | SP | 고객 Packing 기준 부적합으로 인한 납품 Reject | 120 | 에칭 부족/과다 (Under/Over Etch) | EN | Etch 작업영역 | 환경 조건 이탈 | P:Etch 작업영역 환기 및 약액 안전 정기 점검 | D:SEM 에칭 잔류물 확인, 매 Lot 샘플링 | 1 | 1 | 1 | L | 41 | 18 | 73
297 | YP | Particle 오염으로 인한 제품 특성 이상 | 130 | TiW Etch 후 잔류 Film 이상 (Under/Over etch) | IM | TiW Etchant | 자재 품질 부적합 | Etchant 농도 정기 분석 및 자동 보충 | H₂O₂ 농도 실시간 모니터링 | 1 | 1 | 1 | L | 2 | 19 | 77
298 | YP | Particle 오염으로 인한 제품 특성 이상 | 130 | TiW Etch 후 잔류 Film 이상 (Under/Over etch) | IM | TiW Etchant | H₂O₂ 농도(Concentration, %) 부적합 | Etchant 교체 주기 관리 | Etch Rate 인라인 모니터링 | 1 | 1 | 1 | L | 2 | 19 | 78
299 | SP | IMC 두께 Spec Out으로 인한 접합부 신뢰성 저하 | 130 | TiW Etch 후 잔류 Film 이상 (Under/Over etch) | MN | TiW Etch 작업자 | 작업 숙련도 부족 | P:TiW Etch Recipe 승인제도, 작업 표준 교육 | D:SEM Seed 잔류물 확인, 매 Lot 샘플링 | 1 | 1 | 1 | L | 42 | 19 | 74
300 | SP | IMC 두께 Spec Out으로 인한 접합부 신뢰성 저하 | 130 | TiW Etch 후 잔류 Film 이상 (Under/Over etch) | MC | TiW Etch 장비 | Etch Rate 편차 | P:TiW Etch 장비 온도 교정, 정기 PM | D:SEM Seed 잔류물 확인, 매 Lot 샘플링 | 1 | 1 | 1 | L | 42 | 19 | 76
301 | SP | IMC 두께 Spec Out으로 인한 접합부 신뢰성 저하 | 130 | TiW Etch 후 잔류 Film 이상 (Under/Over etch) | EN | TiW Etch 작업영역 | 환경 조건 이탈 | P:TiW Etch 작업영역 환기 및 약액 안전 정기 점검 | D:SEM Seed 잔류물 확인, 매 Lot 샘플링 | 1 | 1 | 1 | L | 42 | 19 | 79
302 | USER | 고객 라인 정지, 클레임 | 140 | IMC 과성장 (IMC Overgrowth) | MN | Anneal 작업자 | 작업 숙련도 부족 | P:Anneal Recipe 승인제도, 온도·시간 설정 교육 | D:TEM/SEM IMC 두께 분석, 매 Lot 샘플링 | 1 | 1 | 1 | L | 57 | 20 | 80
303 | USER | 고객 라인 정지, 클레임 | 140 | IMC 과성장 (IMC Overgrowth) | MC | Anneal 장비 | 온도 과다/부족 | P:Anneal 장비 온도 교정, 정기 PM | D:TEM/SEM IMC 두께 분석, 매 Lot 샘플링 | 1 | 1 | 1 | L | 57 | 20 | 81
304 | USER | 고객 라인 정지, 클레임 | 140 | IMC 과성장 (IMC Overgrowth) | IM | N₂ Gas | 자재 품질 부적합 | P:N₂ Gas 유량 자동 제어, 순도 정기 분석 | D:TEM/SEM IMC 두께 분석, 매 Lot 샘플링 | 1 | 1 | 1 | L | 57 | 20 | 83
305 | USER | 고객 라인 정지, 클레임 | 140 | IMC 과성장 (IMC Overgrowth) | EN | N₂ 공급장치 | 유량 부족 | P:N₂ 공급장치 유량 모니터링, 기준 이탈 시 알람 | D:TEM/SEM IMC 두께 분석, 매 Lot 샘플링 | 1 | 1 | 1 | L | 57 | 20 | 84
306 | USER | 고객 라인 정지, 클레임 | 140 | IMC 과성장 (IMC Overgrowth) | MC | Anneal 장비 | 열처리 시간(Anneal Time, min) 부적합 | P:Anneal 장비 온도 교정, 정기 PM | D:TEM/SEM IMC 두께 분석, 매 Lot 샘플링 | 1 | 1 | 1 | L | 57 | 20 | 82
307 | USER | 고객 신뢰도 하락 | 150 | Bump 외관 불량 (Visual Defect) | MC | 높이 측정기 | 측정 균일도 편차 | P:높이 측정기 정기 교정(MSA), PM 일정 관리 | D:AVI 장비 전수 외관검사, 높이 측정기 전수 높이 측정 | 1 | 1 | 1 | L | 61 | 21 | 90
308 | USER | RoHS 부적합으로 인한 리콜·법적 조치 | 150 | Bump 높이 규격 이탈 (Height Out of Spec) | MC | 높이 측정기 | 측정 오차 | P:높이 측정기 Co-planarity 측정 정밀도 정기 교정(MSA) | D:AVI 장비 전수 외관검사, 높이 측정기 전수 높이 측정 | 1 | 1 | 1 | L | 58 | 22 | 91
309 | USER | RoHS 부적합으로 인한 리콜·법적 조치 | 150 | Bump 높이 규격 이탈 (Height Out of Spec) | IM | 한도 견본 | 자재 품질 부적합 | P:한도 견본 정기 최신화, 승인 기준 관리 | D:AVI 장비 전수 외관검사, 높이 측정기 전수 높이 측정 | 1 | 1 | 1 | L | 58 | 22 | 92
310 | USER | RoHS 부적합으로 인한 리콜·법적 조치 | 150 | Bump 높이 규격 이탈 (Height Out of Spec) | EN | 검사실 | 환경 조건 이탈 | P:검사실 조도·청정도 정기 점검 | D:AVI 장비 전수 외관검사, 높이 측정기 전수 높이 측정 | 1 | 1 | 1 | L | 58 | 22 | 93
311 | YP | Particle 오염으로 인한 제품 특성 이상 | 160 | Wafer 표면 이물 잔류 (Particle 오염) | MN | Clean 작업자 | 작업 숙련도 부족 | P:Clean 작업 표준 교육, 인증 후 투입 | D:Particle Counter 세정 후 파티클 측정, 매 Lot | 1 | 1 | 1 | L | 2 | 23 | 94
312 | YP | Particle 오염으로 인한 제품 특성 이상 | 160 | Wafer 표면 이물 잔류 (Particle 오염) | MC | Clean 장비 | 노즐 막힘 | P:Clean 장비 정기 PM, 노즐 주기 점검 | D:Particle Counter 세정 후 파티클 측정, 매 Lot | 1 | 1 | 1 | L | 2 | 23 | 95
313 | YP | Particle 오염으로 인한 제품 특성 이상 | 160 | Wafer 표면 이물 잔류 (Particle 오염) | IM | DI Water | 자재 품질 부적합 | P:DI Water 비저항 일일 측정, 기준 미달 시 교체 | D:Particle Counter 세정 후 파티클 측정, 매 Lot | 1 | 1 | 1 | L | 2 | 23 | 96
314 | YP | Particle 오염으로 인한 제품 특성 이상 | 160 | Wafer 표면 이물 잔류 (Particle 오염) | EN | Clean 작업영역 | 환경 조건 이탈 | P:Clean 작업영역 청정도 정기 모니터링 | D:Particle Counter 세정 후 파티클 측정, 매 Lot | 1 | 1 | 1 | L | 2 | 23 | 97
315 | YP | Wafer 표면 결함 미검출로 인한 후공정 유출 | 170 | Wafer 표면 이물 잔류 (Particle 오염) | MN | Scrubber3 작업자 | 작업 숙련도 부족 | P:Scrubber3 작업 표준 교육, 출하 기준 확인 | D:Particle Counter 파티클 측정, 출하 전 매 Lot | 1 | 1 | 1 | L | 3 | 24 | 98
316 | YP | Wafer 표면 결함 미검출로 인한 후공정 유출 | 170 | Wafer 표면 이물 잔류 (Particle 오염) | IM | DI Water | 자재 품질 부적합 | P:DI Water 비저항 일일 측정, 기준 미달 시 교체 | D:Particle Counter 파티클 측정, 출하 전 매 Lot | 1 | 1 | 1 | L | 3 | 24 | 100
317 | YP | Wafer 표면 결함 미검출로 인한 후공정 유출 | 170 | Wafer 표면 이물 잔류 (Particle 오염) | EN | Scrubber3 작업영역 | 환경 조건 이탈 | P:Scrubber3 작업영역 청정도 정기 모니터링 | D:Particle Counter 파티클 측정, 출하 전 매 Lot | 1 | 1 | 1 | L | 3 | 24 | 101
318 | YP | 전기적 Open/Short | 190 | AVI 검사 불량 미검출 (Visual Defect Escape) | MN | AVI 작업자 | 작업 숙련도 부족 | P:AVI 결과 검토 교육, 이상 발생 시 에스컬레이션 절차 | D:AVI 장비 전수 자동 외관검사, 매 Wafer | 1 | 1 | 1 | L | 10 | 26 | 106
319 | YP | 전기적 Open/Short | 190 | AVI 검사 불량 미검출 (Visual Defect Escape) | MC | AVI 장비 | 해상도 저하 | P:AVI 장비 해상도 정기 교정, 기준 이미지 최신화 | D:AVI 장비 전수 자동 외관검사, 매 Wafer | 1 | 1 | 1 | L | 10 | 26 | 107
320 | YP | 전기적 Open/Short | 190 | AVI 검사 불량 미검출 (Visual Defect Escape) | IM | 한도 견본 | 자재 품질 부적합 | P:한도 견본 정기 최신화, 승인 기준 관리 | D:AVI 장비 전수 자동 외관검사, 매 Wafer | 1 | 1 | 1 | L | 10 | 26 | 108
321 | YP | 전기적 Open/Short | 190 | AVI 검사 불량 미검출 (Visual Defect Escape) | EN | AVI 작업영역 | 환경 조건 이탈 | P:AVI 작업영역 조도·진동 정기 점검 | D:AVI 장비 전수 자동 외관검사, 매 Wafer | 1 | 1 | 1 | L | 10 | 26 | 109
322 | YP | Bump Lift-off | 200 | 포장 불량 (Packaging Defect) | MN | 포장 작업자 | 체크리스트 누락 | P:포장 작업자 교육, 포장 체크리스트 표준화 | D:포장 외관 전수 육안검사, 포장재 진공도 검사 | 1 | 1 | 1 | L | 11 | 27 | 110
323 | YP | Bump Lift-off | 200 | 포장 불량 (Packaging Defect) | MC | 포장 장비 | 진공 누설 | P:포장 장비 진공 압력 정기 점검, PM | D:포장 외관 전수 육안검사, 포장재 진공도 검사 | 1 | 1 | 1 | L | 11 | 27 | 111
324 | YP | Bump Lift-off | 200 | 포장 불량 (Packaging Defect) | IM | 포장재 | 자재 품질 부적합 | P:포장재 입고 검사, 보관 기준 관리 | D:포장 외관 전수 육안검사, 포장재 진공도 검사 | 1 | 1 | 1 | L | 11 | 27 | 112
325 | YP | Bump Lift-off | 200 | 포장 불량 (Packaging Defect) | EN | 포장 작업영역 | 환경 조건 이탈 | P:포장 작업영역 청정도 및 ESD 정기 점검 | D:포장 외관 전수 육안검사, 포장재 진공도 검사 | 1 | 1 | 1 | L | 11 | 27 | 113
326 | YP | PR 두께 Spec Out으로 인한 패턴 불량 | 01 | 파티클 초과 | EN | 클린룸 | 풍속 저하 | FFU 풍속 정기 측정 및 PM, 이상 시 알람 인터록 | Particle Counter 파티클 측정, 매 근무조 실시 | 1 | 4 | 3 | L | 22 | 2 | 7
327 | YP | Plating 균일도 Spec Out으로 인한 Bump 특성 이상 | 120 | 에칭 부족/과다 (Under/Over Etch) | IM | Au Etchant | H₂O₂ 농도 편차에 의한 Etch Rate 이탈 | Au Etchant 농도 정기 측정, 기준 이탈 시 교체 Etch 작업영역 환기 및 약액 안전 정기 점검 | SEM 에칭 잔류물 확인, 매 Lot 샘플링 | 1 | 3 | 4 | L | 27 | 18 | 72
328 | YP | Plating 균일도 Spec Out으로 인한 Bump 특성 이상 | 130 | TiW Etch 후 잔류 Film 이상 (Under/Over etch) | MC | TiW Etch 장비 | Etch Rate 편차 | TiW Etch 장비 온도 교정, 정기 PM Etch Rate 정기 모니터링, 교정 | SEM Seed 잔류물 확인, 매 Lot 샘플링 | 1 | 3 | 4 | L | 27 | 19 | 76
329 | SP | 라벨 불일치로 인한 Lot 혼입 불량 유출 | 100 | Au Bump 높이 편차 (Height Variation) | MC | Au Plating Tank | 도금 균일도 편차 | P:Au Plating Tank 정기 PM, 전류밀도 실시간 모니터링 P:도금 Recipe 승인제도, 전류밀도 설정 교육 | D:높이 측정기 전수 높이 측정, XRF 순도 분석(샘플링) | 1 | 1 | 1 | L | 47 | 15 | 60
330 | USER | RoHS 부적합으로 인한 리콜·법적 조치 | 150 | Bump 높이 규격 이탈 (Height Out of Spec) | MC | AVI 장비 | 측정 오차 | 높이 측정기 정기 교정(MSA), PM 일정 관리 | AVI 장비 전수 외관검사, 높이 측정기 전수 높이 측정 | 1 | 3 | 3 | L | 62 | 22 | 87
331 | YP | PR Scum 잔류로 인한 Au Bump 형성 불량 | 90 | PR Scum 잔류 (Descum 불완전) | MC | Descum 장비 | Power 불안정 | Descum 장비 Power 안정도 정기 교정, PM | SEM Scum 유무 확인, 매 Lot 샘플링 | 1 | 3 | 4 | L | 28 | 14 | 54
332 | YP | PR Scum 잔류로 인한 Au Bump 형성 불량 | 90 | PR Scum 잔류 (Descum 불완전) | IM | O₂ Gas | Gas 유량 편차 | O₂ Gas 유량 자동 제어, 기준 이탈 시 인터록 | SEM Scum 유무 확인, 매 Lot 샘플링 | 1 | 3 | 4 | L | 28 | 14 | 55
333 | YP | Bump Height Spec Out으로 인한 제품 특성 이상 | 110 | PR 잔사 잔류 (Strip 불완전) | MC | Strip 장비 | 온도 편차 | Strip 장비 온도 교정, 정기 PM | SEM PR 잔사 확인, 매 Lot 샘플링 | 1 | 3 | 4 | L | 29 | 17 | 65
334 | YP | Bump Height Spec Out으로 인한 제품 특성 이상 | 110 | PR 잔사 잔류 (Strip 불완전) | IM | Strip 용제 | 자재 품질 부적합 | Strip 용제 농도 정기 측정, 기준 이탈 시 교체 | SEM PR 잔사 확인, 매 Lot 샘플링 | 1 | 3 | 4 | L | 29 | 17 | 66
335 | YP | Plating 균일도 Spec Out으로 인한 Bump 특성 이상 | 120 | 에칭 부족/과다 (Under/Over Etch) | MC | Au Etch 장비 | 에칭 시간 편차 | Au Etch 장비 식각 시간 자동 제어, 정기 PM Au Etch Rate 정기 모니터링, 교정 | SEM 에칭 잔류물 확인, 매 Lot 샘플링 | 1 | 3 | 4 | L | 30 | 18 | 69
336 | YP | Plating 균일도 Spec Out으로 인한 Bump 특성 이상 | 120 | 에칭 부족/과다 (Under/Over Etch) | IM | Au Etchant | H₂O₂ 농도 편차에 의한 Etch Rate 이탈 | Au Etchant 농도 정기 측정, 기준 이탈 시 교체 Etch 작업영역 환기 및 약액 안전 정기 점검 | SEM 에칭 잔류물 확인, 매 Lot 샘플링 | 1 | 3 | 4 | L | 30 | 18 | 72
337 | YP | Plating 균일도 Spec Out으로 인한 Bump 특성 이상 | 130 | TiW Etch 후 잔류 Film 이상 (Under/Over etch) | MC | TiW Etch 장비 | Etch Rate 편차 | TiW Etch 장비 온도 교정, 정기 PM Etch Rate 정기 모니터링, 교정 | SEM Seed 잔류물 확인, 매 Lot 샘플링 | 1 | 3 | 4 | L | 30 | 19 | 76
338 | YP | Plating 균일도 Spec Out으로 인한 Bump 특성 이상 | 130 | TiW Etch 후 잔류 Film 이상 (Under/Over etch) | IM | TiW Etchant | 자재 품질 부적합 | TiW Etchant 농도 정기 측정, 기준 이탈 시 교체 TiW Etch 작업영역 환기 및 약액 안전 정기 점검 | SEM Seed 잔류물 확인, 매 Lot 샘플링 | 1 | 3 | 4 | L | 30 | 19 | 77