## LLD(필터코드)
LLD No. | 구분 | 제품명 | 공정명 | 고장형태(FM) | 고장원인(FC) | S | O | D | 예방관리 개선 | 검출관리 개선 | 개선일자 | 상태 | 담당자 | 첨부(근거서류)
LLD-001 | 이상(ABN) | 12 Inch Bump | Scrubber | 반송장비 Loadport 충돌 | 반송장비의 Loadport와의 충돌 | 2 | 2 | 2 | Machine Alarm 기반 반송 장비 보관 장소 고정 운영 ※ 현행 예방관리 유지 (최적화 미기록) | Machine Interlock 적용 ※ 현행 검출관리 유지 (최적화 미기록) |  | 예정
LLD-002 | 개선(CIP) | 12 Inch Bump | UBM Sputter | 중복 공정 진행 | 공정 완료 미인지로 인한 공정 재진행 | 6 | 1 | 2 | 사전 Hold 설정 (공정 완료 전 재진행 차단) | 불량 검출 능력 향상 — MES Interlock 고도화 | 2025-09-11 | 완료 | 권도균 | 불량 유출 방지 근거서류
LLD-003 | 이상(ABN) | 12 Inch Bump | UBM Sputter | Wafer Broken | Turbo Pump 진동에 의한 Wafer Sliding 발생 | 7 | 5 | 2 | 진동 감지 능력 향상 — 실시간 진동 감지 Sensor 부착 | 실시간 진동 감지 Sensor 부착 후 작동 검증 및 표준 개정 확인 | 2025-07-30 | 완료 | 박영언 | 감지 Sensor 작동 검증 표준 개정 확인서
LLD-004 | 이상(ABN) | 12 Inch Bump | Scrubber | 반송장비 Loadport 충돌 | 반송장비의 Loadport와의 충돌 | 2 | 2 | 2 | Machine Alarm 기반 반송 장비 보관 장소 고정 운영 ※ 현행 예방관리 유지 (최적화 미기록) | Machine Interlock 적용 ※ 현행 검출관리 유지 (최적화 미기록) |  | 예정
LLD-005 | 이상(ABN) | 12 Inch Bump | PR Coating | PR막 오염 (Deform / Para) | PR 반응 물질의 Wafer 내 존재 | 4 | 5 | 4 | PR Material 변경 적용 (반응 성분 제거 소재로 전환) | PR 반응 성분 분석 후 AVI 검출 검증 진행 | 2025-05-30 | 완료 | 권도균 | 신규 PR Material 변경 PCN 승인서
LLD-006 | 이상(ABN) | 12 Inch Bump | PR Coating | Wafer Broken | PR 오염 발생 | 7 | 5 | 2 | Wafer Block Design 최적화 적용 | Wafer 안착 실시간 감지 System 개발 | 2025-09-16 | 완료 | 오상민 | Wafer Block 디자인 변경 승인 완료서
LLD-007 | 개선(CIP) | 12 Inch Bump | Au Plating | Bump Height 이상 | CRS 제조 이상 | 6 | 4 | 3 | 초기 / 양산 검증 진행 강화 — BM 검증 작업 절차 표준화 | Dummy 검증 + 3D AVI 검사 추가 적용 | 2026-01-01 | 완료 | 박주현 | 3D AVI 검사 추가 근거서류
LLD-008 | 개선(CIP) | 12 Inch Bump | Au Plating | Bump Height 이상 | CRS 장착 이상 | 6 | 4 | 3 | 초기 / 양산 검증 진행 강화 — BM 검증 작업 절차 표준화 | Dummy 검증 + 3D AVI 검사 추가 적용 | 2026-01-01 | 완료 | 박주현 | 3D AVI 검사 추가 근거서류
LLD-009 | 이상(ABN) | 12 Inch Bump | Au Plating | Bump Height 이상 | Anode Mesh 도금 발생 | 6 | 6 | 3 | 도금 발생 Source 제거를 위한 세정 능력 강화 — 정기 PM 항목 신설 | Bump Height 측정 + 3D AVI 검사 정기 점검 | 2025-07-11 | 완료 | 이지호 | 8inch 세정력 비교 / 세정 약품 비교 진행 결과서
LLD-010 | 이상(ABN) | 12 Inch Bump | Au Plating | Lump 발생 | Bath 이동간 간섭에 의한 Delay 발생 | 4 | 2 | 2 | 월간 PM (반송 Unit 흔들림 점검) 유지 ※ 현행 예방관리 유지 (최적화 미기록) | Machine Interlock 적용 ※ 현행 검출관리 유지 (최적화 미기록) |  | 예정
LLD-011 | 이상(ABN) | 12 Inch Bump | Au Plating | Bump 이상 형성 | PRE Wet 지속 유지에 의한 PR Damage | 4 | 3 | 2 | 월간 PM 주기 유지 ※ 현행 예방관리 유지 (최적화 미기록) | Machine Interlock 기능 개발 추진 ※ 현행 검출관리 유지 (최적화 미기록) |  | 예정