## L2-1,2(A1,2) 공정번호
공정번호 | 공정명
01 | 작업환경
10 | IQA(수입검사)
20 | Sorter
30 | Scrubber
40 | UBM Sputter
50 | Scrubber2
60 | PR Coating
70 | Exposure
80 | Develop
90 | Descum
100 | Au Plating
110 | PR Strip
120 | Au Etch
130 | TiW Etch
140 | Anneal
150 | Final Inspection
160 | Clean
170 | Scrubber3
180 | Sorter3
190 | AVI
200 | OGI/Packing

## L2-3(A3) 공정기능
공정번호 | 공정명 | 공정기능
01 | 작업환경 | 클린룸 환경을 온습도·청정도 기준으로 제어하여 파티클 오염 없는 작업 환경을 확보한다
10 | IQA(수입검사) | IQA(입고검사)를 통해 입고 Wafer의 표면 상태 및 Lot 정보를 검증한다
20 | Sorter | Sorter 장비를 이용하여 Wafer를 공정 카세트에 정렬·투입한다
30 | Scrubber | Scrubber 장비로 Wafer 표면을 세정하여 파티클 및 이물을 제거한다
40 | UBM Sputter | Sputter 장비로 Wafer 표면에 Ti/Cu UBM 박막을 증착하여 Bump 접합층을 형성한다
50 | Scrubber2 | UBM Sputter 후 Wafer 표면을 세정하여 파티클 및 이물을 제거한다
60 | PR Coating | Coater 장비로 Wafer 표면에 Photo Resist를 균일하게 도포한다
70 | Exposure | Stepper/Scanner로 Mask 패턴을 Wafer에 노광하여 Bump 개구부 패턴을 형성한다
80 | Develop | Developer로 노광된 PR을 현상하여 Bump 형성용 Opening을 정확하게 형성한다
90 | Descum | Descum 장비로 O₂ Plasma 처리하여 PR 개구부 내 잔류 Scum을 완전 제거한다
100 | Au Plating | Au Plating Tank에서 전기도금으로 Wafer Bump 높이 및 순도 기준을 충족하는 Au Bump를 형성한다
110 | PR Strip | Strip 장비로 도금 후 잔류 PR을 완전히 제거하여 Bump 형성 영역을 노출한다
120 | Au Etch | Au Etchant를 이용하여 Bump 외부 Au Seed Layer를 선택적으로 식각·제거한다
130 | TiW Etch | TiW Etchant를 이용하여 Bump 외부 TiW Seed Layer를 선택적으로 식각·제거한다
140 | Anneal | Anneal 장비로 열처리하여 Au Bump와 Al PAD 간 IMC 두께를 적정 수준으로 형성한다
150 | Final Inspection | AVI 장비 및 높이 측정기로 최종 Bump 외관 및 높이 기준 적합성을 검사한다
160 | Clean | Clean 장비로 Wafer 표면의 잔류 이물을 세정하여 출하 전 청정도를 확보한다
170 | Scrubber3 | Scrubber3 장비로 최종 Wafer 표면 파티클을 제거하여 출하 청정도를 확보한다
180 | Sorter3 | Sorter3 장비로 Wafer를 출하 카세트에 정확히 정렬·이송한다
190 | AVI | AVI 장비로 Wafer 전면 외관 결함을 자동 검사하여 불량을 검출한다
200 | OGI/Packing | 포장 장비 및 절차에 따라 Wafer를 고객 기준에 맞게 포장하여 출하 준비를 완료한다

## L2-4(A4) 제품특성
공정번호 | 공정명 | 메인공정기능 | 제품특성 | 특별특성
01 | 작업환경 | 클린룸 환경을 온습도·청정도 기준으로 제어하여 파티클 오염 없는 작업 환경을 확보한다 | 파티클 수
10 | IQA(수입검사) | IQA(입고검사)를 통해 입고 Wafer의 표면 상태 및 Lot 정보를 검증한다 | Wafer 두께(Wafer Thickness, μm)
10 | IQA(수입검사) | IQA(입고검사)를 통해 입고 Wafer의 표면 상태 및 Lot 정보를 검증한다 | Wafer TTV(Total Thickness Variation, μm)
20 | Sorter | Sorter 장비를 이용하여 Wafer를 공정 카세트에 정렬·투입한다 | OCR ID 인식 정확도
20 | Sorter | Sorter 장비를 이용하여 Wafer를 공정 카세트에 정렬·투입한다 | Wafer 정렬 정확도
30 | Scrubber | Scrubber 장비로 Wafer 표면을 세정하여 파티클 및 이물을 제거한다 | 파티클 잔류수(Particle Count, ea)
40 | UBM Sputter | Sputter 장비로 Wafer 표면에 Ti/Cu UBM 박막을 증착하여 Bump 접합층을 형성한다 | UBM 두께(UBM Thickness, Å)
40 | UBM Sputter | Sputter 장비로 Wafer 표면에 Ti/Cu UBM 박막을 증착하여 Bump 접합층을 형성한다 | 막질 균일도(Film Uniformity, %)
50 | Scrubber2 | UBM Sputter 후 Wafer 표면을 세정하여 파티클 및 이물을 제거한다 | 파티클 잔류수(Particle Count, ea)
60 | PR Coating | Coater 장비로 Wafer 표면에 Photo Resist를 균일하게 도포한다 | PR 두께(PR Thickness, μm)
70 | Exposure | Stepper/Scanner로 Mask 패턴을 Wafer에 노광하여 Bump 개구부 패턴을 형성한다 | CD(Critical Dimension, μm)
80 | Develop | Developer로 노광된 PR을 현상하여 Bump 형성용 Opening을 정확하게 형성한다 | Opening 정확도(Opening Accuracy, μm)
90 | Descum | Descum 장비로 O₂ Plasma 처리하여 PR 개구부 내 잔류 Scum을 완전 제거한다 | PR 잔사 수(Scum Count, ea)
100 | Au Plating | Au Plating Tank에서 전기도금으로 Wafer Bump 높이 및 순도 기준을 충족하는 Au Bump를 형성한다 | Au Bump 높이(Bump Height, μm) | ★
100 | Au Plating | Au Plating Tank에서 전기도금으로 Wafer Bump 높이 및 순도 기준을 충족하는 Au Bump를 형성한다 | Au 순도(Au Purity, %)
110 | PR Strip | Strip 장비로 도금 후 잔류 PR을 완전히 제거하여 Bump 형성 영역을 노출한다 | PR 잔사(Strip Residue, ea)
120 | Au Etch | Au Etchant를 이용하여 Bump 외부 Au Seed Layer를 선택적으로 식각·제거한다 | 에칭 잔류물(Etch Residue, ea)
130 | TiW Etch | TiW Etchant를 이용하여 Bump 외부 TiW Seed Layer를 선택적으로 식각·제거한다 | Seed 잔류물(Seed Residue, ea)
140 | Anneal | Anneal 장비로 열처리하여 Au Bump와 Al PAD 간 IMC 두께를 적정 수준으로 형성한다 | IMC 두께(IMC Thickness, μm)
150 | Final Inspection | AVI 장비 및 높이 측정기로 최종 Bump 외관 및 높이 기준 적합성을 검사한다 | Bump 외관 결함(Visual Defect, ea) | ★
150 | Final Inspection | AVI 장비 및 높이 측정기로 최종 Bump 외관 및 높이 기준 적합성을 검사한다 | Bump 높이(Bump Height, μm) | ★
160 | Clean | Clean 장비로 Wafer 표면의 잔류 이물을 세정하여 출하 전 청정도를 확보한다 | 파티클 잔류수(Particle Count, ea)
170 | Scrubber3 | Scrubber3 장비로 최종 Wafer 표면 파티클을 제거하여 출하 청정도를 확보한다 | 파티클 잔류수(Particle Count, ea)
180 | Sorter3 | Sorter3 장비로 Wafer를 출하 카세트에 정확히 정렬·이송한다 | Wafer 정렬 정확도
190 | AVI | AVI 장비로 Wafer 전면 외관 결함을 자동 검사하여 불량을 검출한다 | Defect 수(Defect Count, ea)
200 | OGI/Packing | 포장 장비 및 절차에 따라 Wafer를 고객 기준에 맞게 포장하여 출하 준비를 완료한다 | 포장 상태(Packaging Condition)

## L2-5(A5) 고장형태
공정번호 | 공정명 | 메인공정기능 | 제품특성 | 특별특성 | 고장형태
01 | 작업환경 | 클린룸 환경을 온습도·청정도 기준으로 제어하여 파티클 오염 없는 작업 환경을 확보한다 | 파티클 수 |  | 파티클 초과
10 | IQA(수입검사) | IQA(입고검사)를 통해 입고 Wafer의 표면 상태 및 Lot 정보를 검증한다 | Wafer 두께(Wafer Thickness, μm) |  | 두께 규격 이탈
10 | IQA(수입검사) | IQA(입고검사)를 통해 입고 Wafer의 표면 상태 및 Lot 정보를 검증한다 | Wafer 두께(Wafer Thickness, μm) |  | TTV 규격 초과
20 | Sorter | Sorter 장비를 이용하여 Wafer를 공정 카세트에 정렬·투입한다 | OCR ID 인식 정확도 |  | OCR ID 오인식 또는 Lot 혼입(ID Mismatch/Lot Mix)
20 | Sorter | Sorter 장비를 이용하여 Wafer를 공정 카세트에 정렬·투입한다 | OCR ID 인식 정확도 |  | Wafer 정렬 불량
30 | Scrubber | Scrubber 장비로 Wafer 표면을 세정하여 파티클 및 이물을 제거한다 | 파티클 잔류수(Particle Count, ea) |  | Wafer 표면 이물 잔류(Particle 오염)
40 | UBM Sputter | Sputter 장비로 Wafer 표면에 Ti/Cu UBM 박막을 증착하여 Bump 접합층을 형성한다 | UBM 두께(UBM Thickness, Å) |  | UBM 두께 부족(Thickness Under Spec)
40 | UBM Sputter | Sputter 장비로 Wafer 표면에 Ti/Cu UBM 박막을 증착하여 Bump 접합층을 형성한다 | UBM 두께(UBM Thickness, Å) |  | 막질 불균일(Film Non-uniformity)
50 | Scrubber2 | UBM Sputter 후 Wafer 표면을 세정하여 파티클 및 이물을 제거한다 | 파티클 잔류수(Particle Count, ea) |  | Wafer 표면 이물 잔류(Particle 오염)
60 | PR Coating | Coater 장비로 Wafer 표면에 Photo Resist를 균일하게 도포한다 | PR 두께(PR Thickness, μm) |  | PR 두께 불균일(PR Thickness Non-uniformity)
70 | Exposure | Stepper/Scanner로 Mask 패턴을 Wafer에 노광하여 Bump 개구부 패턴을 형성한다 | CD(Critical Dimension, μm) |  | CD 규격 이탈(CD Out of Spec)
80 | Develop | Developer로 노광된 PR을 현상하여 Bump 형성용 Opening을 정확하게 형성한다 | Opening 정확도(Opening Accuracy, μm) |  | Under/Over develop(Opening 불량)
90 | Descum | Descum 장비로 O₂ Plasma 처리하여 PR 개구부 내 잔류 Scum을 완전 제거한다 | PR 잔사 수(Scum Count, ea) |  | PR Scum 잔류(Descum 불완전)
100 | Au Plating | Au Plating Tank에서 전기도금으로 Wafer Bump 높이 및 순도 기준을 충족하는 Au Bump를 형성한다 | Au Bump 높이(Bump Height, μm) | ★ | Au Bump 높이 편차(Height Variation)
100 | Au Plating | Au Plating Tank에서 전기도금으로 Wafer Bump 높이 및 순도 기준을 충족하는 Au Bump를 형성한다 | Au Bump 높이(Bump Height, μm) | ★ | Au 순도 저하(Purity Degradation)
110 | PR Strip | Strip 장비로 도금 후 잔류 PR을 완전히 제거하여 Bump 형성 영역을 노출한다 | PR 잔사(Strip Residue, ea) |  | PR 잔사 잔류(Strip 불완전)
120 | Au Etch | Au Etchant를 이용하여 Bump 외부 Au Seed Layer를 선택적으로 식각·제거한다 | 에칭 잔류물(Etch Residue, ea) |  | 에칭 부족/과다(Under/Over Etch)
130 | TiW Etch | TiW Etchant를 이용하여 Bump 외부 TiW Seed Layer를 선택적으로 식각·제거한다 | Seed 잔류물(Seed Residue, ea) |  | TiW Etch 후 잔류 Film 이상(Under/Over etch)
140 | Anneal | Anneal 장비로 열처리하여 Au Bump와 Al PAD 간 IMC 두께를 적정 수준으로 형성한다 | IMC 두께(IMC Thickness, μm) |  | IMC 과성장(IMC Overgrowth)
150 | Final Inspection | AVI 장비 및 높이 측정기로 최종 Bump 외관 및 높이 기준 적합성을 검사한다 | Bump 외관 결함(Visual Defect, ea) | ★ | Bump 외관 불량(Visual Defect)
150 | Final Inspection | AVI 장비 및 높이 측정기로 최종 Bump 외관 및 높이 기준 적합성을 검사한다 | Bump 외관 결함(Visual Defect, ea) | ★ | Bump 높이 규격 이탈(Height Out of Spec)
160 | Clean | Clean 장비로 Wafer 표면의 잔류 이물을 세정하여 출하 전 청정도를 확보한다 | 파티클 잔류수(Particle Count, ea) |  | Wafer 표면 이물 잔류(Particle 오염)
170 | Scrubber3 | Scrubber3 장비로 최종 Wafer 표면 파티클을 제거하여 출하 청정도를 확보한다 | 파티클 잔류수(Particle Count, ea) |  | Wafer 표면 이물 잔류(Particle 오염)
180 | Sorter3 | Sorter3 장비로 Wafer를 출하 카세트에 정확히 정렬·이송한다 | Wafer 정렬 정확도 |  | Wafer 정렬 불량
190 | AVI | AVI 장비로 Wafer 전면 외관 결함을 자동 검사하여 불량을 검출한다 | Defect 수(Defect Count, ea) |  | AVI 검사 불량 미검출(Visual Defect Escape)
200 | OGI/Packing | 포장 장비 및 절차에 따라 Wafer를 고객 기준에 맞게 포장하여 출하 준비를 완료한다 | 포장 상태(Packaging Condition) |  | 포장 불량(Packaging Defect)

## L2-6(A6) 검출관리
공정번호 | 공정명 | 제품특성 | 고장형태 | 검출관리
01 | 작업환경 | 파티클 수 | 파티클 초과
10 | IQA(수입검사) | Wafer 두께(Wafer Thickness, μm) | 두께 규격 이탈
20 | Sorter | OCR ID 인식 정확도 | OCR ID 오인식 또는 Lot 혼입(ID Mismatch/Lot Mix)
30 | Scrubber | 파티클 잔류수(Particle Count, ea) | Wafer 표면 이물 잔류(Particle 오염)
40 | UBM Sputter | UBM 두께(UBM Thickness, Å) | UBM 두께 부족(Thickness Under Spec)
50 | Scrubber2 | 파티클 잔류수(Particle Count, ea) | Wafer 표면 이물 잔류(Particle 오염)
60 | PR Coating | PR 두께(PR Thickness, μm) | PR 두께 불균일(PR Thickness Non-uniformity)
70 | Exposure | CD(Critical Dimension, μm) | CD 규격 이탈(CD Out of Spec)
80 | Develop | Opening 정확도(Opening Accuracy, μm) | Under/Over develop(Opening 불량)
90 | Descum | PR 잔사 수(Scum Count, ea) | PR Scum 잔류(Descum 불완전)
100 | Au Plating | Au Bump 높이(Bump Height, μm) | Au Bump 높이 편차(Height Variation)
110 | PR Strip | PR 잔사(Strip Residue, ea) | PR 잔사 잔류(Strip 불완전)
120 | Au Etch | 에칭 잔류물(Etch Residue, ea) | 에칭 부족/과다(Under/Over Etch)
130 | TiW Etch | Seed 잔류물(Seed Residue, ea) | TiW Etch 후 잔류 Film 이상(Under/Over etch)
140 | Anneal | IMC 두께(IMC Thickness, μm) | IMC 과성장(IMC Overgrowth)
150 | Final Inspection | Bump 외관 결함(Visual Defect, ea) | Bump 외관 불량(Visual Defect)
160 | Clean | 파티클 잔류수(Particle Count, ea) | Wafer 표면 이물 잔류(Particle 오염)
170 | Scrubber3 | 파티클 잔류수(Particle Count, ea) | Wafer 표면 이물 잔류(Particle 오염)
180 | Sorter3 | Wafer 정렬 정확도 | Wafer 정렬 불량
190 | AVI | Defect 수(Defect Count, ea) | AVI 검사 불량 미검출(Visual Defect Escape)
200 | OGI/Packing | 포장 상태(Packaging Condition) | 포장 불량(Packaging Defect)

## L3-1(B1) 작업요소
공정번호 | 공정명 | 4M | 작업요소
01 | 작업환경 | MN | 클린룸 담당자
01 | 작업환경 | MC | 항온항습기
01 | 작업환경 | IM | HEPA 필터 소모품
01 | 작업환경 | EN | 클린룸
01 | 작업환경 | EN | FFU(Fan Filter Unit)
10 | IQA(수입검사) | MN | IQA 검사원
10 | IQA(수입검사) | MC | 두께 측정기
10 | IQA(수입검사) | MC | HIGH POWER SCOPE
10 | IQA(수입검사) | IM | 입고 Wafer
10 | IQA(수입검사) | EN | 검사실
20 | Sorter | MN | Sorter 작업자
20 | Sorter | MC | Sorter 장비
20 | Sorter | MC | OCR Reader
20 | Sorter | IM | Wafer Cassette
20 | Sorter | EN | Sorter 작업영역
30 | Scrubber | MN | Scrubber 작업자
30 | Scrubber | MC | Scrubber 장비
30 | Scrubber | IM | DI Water
30 | Scrubber | EN | Scrubber 작업영역
40 | UBM Sputter | MN | Sputter 작업자
40 | UBM Sputter | MC | Sputter 장비
40 | UBM Sputter | MC | DC Power Supply
40 | UBM Sputter | IM | Ti Target
40 | UBM Sputter | IM | Cu Target
40 | UBM Sputter | EN | 진공 챔버
50 | Scrubber2 | MN | Scrubber2 작업자
50 | Scrubber2 | MC | Scrubber 장비
50 | Scrubber2 | IM | DI Water
50 | Scrubber2 | EN | Scrubber2 작업영역
60 | PR Coating | MN | Coating 작업자
60 | PR Coating | MC | Coater
60 | PR Coating | IM | PR(Photo Resist)
60 | PR Coating | EN | Yellow Room
70 | Exposure | MN | Exposure 작업자
70 | Exposure | MC | Stepper/Scanner
70 | Exposure | IM | Mask(Reticle)
70 | Exposure | EN | Exposure 챔버
80 | Develop | MN | Develop 작업자
80 | Develop | MC | Developer
80 | Develop | IM | 현상액(TMAH)
80 | Develop | EN | Develop 작업영역
90 | Descum | MN | Descum 작업자
90 | Descum | MC | Descum 장비
90 | Descum | IM | O₂ Gas
90 | Descum | EN | Descum 챔버
100 | Au Plating | MN | Plating 작업자
100 | Au Plating | MC | Au Plating Tank
100 | Au Plating | MC | 정류기(Rectifier)
100 | Au Plating | IM | Au 도금액(Au Ion Solution)
100 | Au Plating | EN | Plating 작업영역
110 | PR Strip | MN | Strip 작업자
110 | PR Strip | MC | Strip 장비
110 | PR Strip | IM | Strip 용제
110 | PR Strip | EN | Strip 작업영역
120 | Au Etch | MN | Au Etch 작업자
120 | Au Etch | MC | Au Etch 장비
120 | Au Etch | IM | Au Etchant
120 | Au Etch | EN | Etch 작업영역
130 | TiW Etch | MN | TiW Etch 작업자
130 | TiW Etch | MC | TiW Etch 장비
130 | TiW Etch | IM | TiW Etchant
130 | TiW Etch | EN | TiW Etch 작업영역
140 | Anneal | MN | Anneal 작업자
140 | Anneal | MC | Anneal 장비
140 | Anneal | IM | N₂ Gas
140 | Anneal | EN | N₂ 공급장치
150 | Final Inspection | MN | Final 검사원
150 | Final Inspection | MC | AVI 장비
150 | Final Inspection | MC | 높이 측정기
150 | Final Inspection | IM | 한도 견본
150 | Final Inspection | EN | 검사실
160 | Clean | MN | Clean 작업자
160 | Clean | MC | Clean 장비
160 | Clean | IM | DI Water
160 | Clean | EN | Clean 작업영역
170 | Scrubber3 | MN | Scrubber3 작업자
170 | Scrubber3 | MC | Scrubber 장비
170 | Scrubber3 | IM | DI Water
170 | Scrubber3 | EN | Scrubber3 작업영역
180 | Sorter3 | MN | Sorter3 작업자
180 | Sorter3 | MC | Sorter 장비
180 | Sorter3 | IM | Wafer Cassette
180 | Sorter3 | EN | Sorter3 작업영역
190 | AVI | MN | AVI 작업자
190 | AVI | MC | AVI 장비
190 | AVI | IM | 한도 견본
190 | AVI | EN | AVI 작업영역
200 | OGI/Packing | MN | 포장 작업자
200 | OGI/Packing | MC | 포장 장비
200 | OGI/Packing | IM | 포장재
200 | OGI/Packing | EN | 포장 작업영역

## L3-2(B2) 요소기능
공정번호 | 공정명 | 4M | 작업요소 | 요소기능
01 | 작업환경 | MN | 클린룸 담당자 | 클린룸 담당자가 온습도·파티클 기준을 점검하여 환경 적합성을 판정한다
01 | 작업환경 | MC | 항온항습기 | 항온항습기가 클린룸 온습도를 지속 제어하여 기준값을 유지한다
01 | 작업환경 | IM | HEPA 필터 소모품 | HEPA 필터가 유입 공기를 여과하여 청정 공기를 공급한다
01 | 작업환경 | EN | 클린룸 | 클린룸이 외부 오염을 차단하여 청정 작업 환경을 제공한다
01 | 작업환경 | EN | FFU(Fan Filter Unit) | FFU가 청정 공기를 순환·공급하여 클린룸 청정도를 유지한다
10 | IQA(수입검사) | MN | IQA 검사원 | IQA 검사원이 입고 Wafer 외관 및 Lot 정보를 확인하여 합부를 판정한다
10 | IQA(수입검사) | MC | 두께 측정기 | 두께 측정기가 Wafer 두께를 측정하여 규격 적합 데이터를 제공한다
10 | IQA(수입검사) | MC | HIGH POWER SCOPE | HIGH POWER SCOPE가 Wafer를 Auto Loading하여 외관 검사를 수행한다
10 | IQA(수입검사) | IM | 입고 Wafer | 입고 Wafer가 공정 투입의 원재료로서 품질 기준 적합 여부를 결정한다
10 | IQA(수입검사) | EN | 검사실 | 검사실이 조도·청정도를 유지하여 정확한 외관 검사 환경을 제공한다
20 | Sorter | MN | Sorter 작업자 | Sorter 작업자가 카세트 장착 및 공정 조건을 설정하여 정렬 작업을 수행한다
20 | Sorter | MC | Sorter 장비 | Sorter 장비가 Wafer를 자동으로 정렬·이송하여 카세트에 적재한다
20 | Sorter | MC | OCR Reader | OCR Reader가 Wafer ID를 자동 인식하여 Lot 추적성을 제공한다
20 | Sorter | IM | Wafer Cassette | Wafer Cassette가 Wafer를 안전하게 수납하여 이송을 지원한다
20 | Sorter | EN | Sorter 작업영역 | Sorter 작업영역이 ESD·파티클 환경을 유지하여 Wafer 오염을 방지한다
30 | Scrubber | MN | Scrubber 작업자 | Scrubber 작업자가 세정 조건을 설정하고 공정을 감시하여 세정 품질을 확보한다
30 | Scrubber | MC | Scrubber 장비 | Scrubber 장비가 DI Water를 분사하여 Wafer 표면 파티클을 제거한다
30 | Scrubber | IM | DI Water | DI Water가 Wafer 표면을 세정하여 이물을 제거한다
30 | Scrubber | EN | Scrubber 작업영역 | Scrubber 작업영역이 재오염 방지 환경을 유지하여 세정 효과를 보장한다
40 | UBM Sputter | MN | Sputter 작업자 | Sputter 작업자가 Recipe를 설정하고 공정 조건을 감시하여 증착 품질을 확보한다
40 | UBM Sputter | MC | Sputter 장비 | Sputter 장비가 Ti/Cu를 증착하여 Wafer 표면에 UBM층을 형성한다
40 | UBM Sputter | MC | DC Power Supply | DC Power Supply가 안정적인 전력을 공급하여 Sputter 출력을 유지한다
40 | UBM Sputter | IM | Ti Target | Ti Target이 스퍼터링 소재를 공급하여 Ti 박막 형성을 지원한다
40 | UBM Sputter | IM | Cu Target | Cu Target이 스퍼터링 소재를 공급하여 Cu 박막 형성을 지원한다
40 | UBM Sputter | EN | 진공 챔버 | 진공 챔버가 고진공 환경을 유지하여 Sputter 공정 순도를 보장한다
50 | Scrubber2 | MN | Scrubber2 작업자 | Scrubber2 작업자가 세정 조건을 설정하고 공정 완료를 확인한다
50 | Scrubber2 | MC | Scrubber 장비 | Scrubber 장비가 DI Water를 분사하여 Sputter 후 파티클을 제거한다
50 | Scrubber2 | IM | DI Water | DI Water가 Wafer 표면을 세정하여 이물을 제거한다
50 | Scrubber2 | EN | Scrubber2 작업영역 | Scrubber2 작업영역이 재오염 방지 환경을 유지한다
60 | PR Coating | MN | Coating 작업자 | Coating 작업자가 Coater Recipe를 설정하고 PR 도포 완료를 확인한다
60 | PR Coating | MC | Coater | Coater가 Wafer를 회전시켜 PR을 균일하게 도포한다
60 | PR Coating | IM | PR(Photo Resist) | PR(Photo Resist)이 감광 재료로서 패턴 형성의 기반을 제공한다
60 | PR Coating | EN | Yellow Room | Yellow Room이 UV 차단 환경을 유지하여 PR 노광을 방지한다
70 | Exposure | MN | Exposure 작업자 | Exposure 작업자가 Mask 정렬 및 노광 조건을 설정하여 패턴 전사를 수행한다
70 | Exposure | MC | Stepper/Scanner | Stepper/Scanner가 UV 광원으로 Mask 패턴을 Wafer에 정밀 전사한다
70 | Exposure | IM | Mask(Reticle) | Mask(Reticle)이 Bump 패턴 정보를 제공하여 CD 형성의 기준이 된다
70 | Exposure | EN | Exposure 챔버 | Exposure 챔버가 온습도·진동 차단 환경을 유지하여 노광 정밀도를 확보한다
80 | Develop | MN | Develop 작업자 | Develop 작업자가 현상 조건을 설정하고 Opening 형성 결과를 확인한다
80 | Develop | MC | Developer | Developer가 현상액을 공급하여 노광된 PR을 선택적으로 용해한다
80 | Develop | IM | 현상액(TMAH) | 현상액(TMAH)이 노광 PR을 용해하여 Bump Opening을 형성한다
80 | Develop | EN | Develop 작업영역 | Develop 작업영역이 온도·습도를 유지하여 현상 균일성을 확보한다
90 | Descum | MN | Descum 작업자 | Descum 작업자가 O₂ Plasma 조건을 설정하고 Scum 제거를 확인한다
90 | Descum | MC | Descum 장비 | Descum 장비가 O₂ Plasma를 발생시켜 PR 개구부 내 Scum을 제거한다
90 | Descum | IM | O₂ Gas | O₂ Gas가 Plasma 반응 가스로서 Scum 산화·제거에 기여한다
90 | Descum | EN | Descum 챔버 | Descum 챔버가 균일한 Plasma 환경을 제공하여 Scum 제거 균일성을 확보한다
100 | Au Plating | MN | Plating 작업자 | Plating 작업자가 전류밀도·도금 시간을 설정하고 Bump 높이를 모니터링한다
100 | Au Plating | MC | Au Plating Tank | Au Plating Tank가 도금액을 순환·유지하여 Au Bump 전기도금 환경을 제공한다
100 | Au Plating | MC | 정류기(Rectifier) | 정류기(Rectifier)가 안정적인 직류 전류를 공급하여 도금 전류밀도를 유지한다
100 | Au Plating | IM | Au 도금액(Au Ion Solution) | Au 도금액(Au Ion Solution)이 Au 이온을 공급하여 Bump 형성 소재를 제공한다
100 | Au Plating | EN | Plating 작업영역 | Plating 작업영역이 온도·청정도를 유지하여 도금 품질을 확보한다
110 | PR Strip | MN | Strip 작업자 | Strip 작업자가 Strip 조건을 설정하고 PR 잔사 제거를 확인한다
110 | PR Strip | MC | Strip 장비 | Strip 장비가 용제를 공급·가열하여 잔류 PR을 완전히 제거한다
110 | PR Strip | IM | Strip 용제 | Strip 용제가 PR을 용해하여 잔사 없이 제거한다
110 | PR Strip | EN | Strip 작업영역 | Strip 작업영역이 환기·안전 환경을 유지하여 작업 안전성을 확보한다
120 | Au Etch | MN | Au Etch 작업자 | Au Etch 작업자가 식각 조건을 설정하고 잔류물 제거를 확인한다
120 | Au Etch | MC | Au Etch 장비 | Au Etch 장비가 Au Etchant를 공급하여 Bump 외부 Au Seed를 선택 식각한다
120 | Au Etch | IM | Au Etchant | Au Etchant가 Au Seed Layer를 선택적으로 식각하여 단락 방지 구조를 형성한다
120 | Au Etch | EN | Etch 작업영역 | Etch 작업영역이 약액 안전 환경을 유지하여 작업 안전성을 확보한다
130 | TiW Etch | MN | TiW Etch 작업자 | TiW Etch 작업자가 식각 조건을 설정하고 Seed 잔류물 제거를 확인한다
130 | TiW Etch | MC | TiW Etch 장비 | TiW Etch 장비가 TiW Etchant를 공급하여 Bump 외부 TiW Seed를 선택 식각한다
130 | TiW Etch | IM | TiW Etchant | TiW Etchant가 TiW Seed Layer를 선택적으로 식각하여 절연 구조를 완성한다
130 | TiW Etch | EN | TiW Etch 작업영역 | TiW Etch 작업영역이 약액 안전 환경을 유지한다
140 | Anneal | MN | Anneal 작업자 | Anneal 작업자가 온도·시간 조건을 설정하고 열처리 완료를 확인한다
140 | Anneal | MC | Anneal 장비 | Anneal 장비가 설정 온도로 Wafer를 가열하여 IMC 성장을 제어한다
140 | Anneal | IM | N₂ Gas | N₂ Gas가 불활성 분위기를 제공하여 Anneal 중 산화를 방지한다
140 | Anneal | EN | N₂ 공급장치 | N₂ 공급장치가 N₂ Gas를 안정적으로 공급하여 Anneal 분위기를 유지한다
150 | Final Inspection | MN | Final 검사원 | Final 검사원이 AVI 결과 및 높이 측정값을 확인하여 최종 합부를 판정한다
150 | Final Inspection | MC | AVI 장비 | AVI 장비가 Wafer 전면을 자동 촬영하여 외관 결함을 검출한다
150 | Final Inspection | MC | 높이 측정기 | 높이 측정기가 Bump 높이를 전수 측정하여 규격 적합 데이터를 제공한다
150 | Final Inspection | IM | 한도 견본 | 한도 견본이 외관 판정 기준을 제공하여 검사원의 판정 일관성을 확보한다
150 | Final Inspection | EN | 검사실 | 검사실이 조도·청정도를 유지하여 정확한 외관 검사 환경을 제공한다
160 | Clean | MN | Clean 작업자 | Clean 작업자가 세정 조건을 설정하고 파티클 제거 결과를 확인한다
160 | Clean | MC | Clean 장비 | Clean 장비가 DI Water를 이용하여 최종 Wafer 표면 파티클을 제거한다
160 | Clean | IM | DI Water | DI Water가 Wafer 표면을 세정하여 이물을 제거한다
160 | Clean | EN | Clean 작업영역 | Clean 작업영역이 재오염 방지 환경을 유지한다
170 | Scrubber3 | MN | Scrubber3 작업자 | Scrubber3 작업자가 최종 세정 조건을 확인하고 출하 전 파티클 기준을 검증한다
170 | Scrubber3 | MC | Scrubber 장비 | Scrubber 장비가 DI Water를 분사하여 출하 전 최종 파티클을 제거한다
170 | Scrubber3 | IM | DI Water | DI Water가 Wafer 표면을 세정하여 출하 전 청정도를 확보한다
170 | Scrubber3 | EN | Scrubber3 작업영역 | Scrubber3 작업영역이 재오염 방지 환경을 유지한다
180 | Sorter3 | MN | Sorter3 작업자 | Sorter3 작업자가 카세트 장착 및 정렬 조건을 설정하여 출하 정렬을 수행한다
180 | Sorter3 | MC | Sorter 장비 | Sorter 장비가 Wafer를 출하 카세트에 정확히 정렬·이송한다
180 | Sorter3 | IM | Wafer Cassette | Wafer Cassette가 Wafer를 안전하게 수납하여 출하 이송을 지원한다
180 | Sorter3 | EN | Sorter3 작업영역 | Sorter3 작업영역이 ESD·파티클 환경을 유지한다
190 | AVI | MN | AVI 작업자 | AVI 작업자가 AVI 결과를 검토하고 이상 발생 시 판정 조치를 수행한다
190 | AVI | MC | AVI 장비 | AVI 장비가 Wafer 전면을 자동 촬영·분석하여 외관 결함을 검출한다
190 | AVI | IM | 한도 견본 | 한도 견본이 AVI 기준 이미지를 제공하여 자동 판정의 정확도를 확보한다
190 | AVI | EN | AVI 작업영역 | AVI 작업영역이 조도·진동 제어 환경을 유지하여 검사 정확도를 확보한다
200 | OGI/Packing | MN | 포장 작업자 | 포장 작업자가 포장 기준을 확인하고 체크리스트를 완성하여 출하 준비를 완료한다
200 | OGI/Packing | MC | 포장 장비 | 포장 장비가 Wafer를 진공 밀봉하여 출하 포장을 완료한다
200 | OGI/Packing | IM | 포장재 | 포장재가 Wafer를 외부 충격으로부터 보호하여 안전한 운송 환경을 제공한다
200 | OGI/Packing | EN | 포장 작업영역 | 포장 작업영역이 ESD·파티클 환경을 유지하여 포장 중 Wafer 오염을 방지한다

## L3-3(B3) 공정특성
공정번호 | 공정명 | 4M | 작업요소 | 작업요소기능 | 공정특성 | 특별특성
01 | 작업환경 | MN | 클린룸 담당자 | 클린룸 담당자가 온습도·파티클 기준을 점검하여 환경 적합성을 판정한다 | 작업 숙련도
01 | 작업환경 | MC | 항온항습기 | 항온항습기가 클린룸 온습도를 지속 제어하여 기준값을 유지한다 | 온도(Temperature, ℃)
01 | 작업환경 | MC | 항온항습기 | 항온항습기가 클린룸 온습도를 지속 제어하여 기준값을 유지한다 | 습도(Humidity, %RH)
01 | 작업환경 | IM | HEPA 필터 소모품 | HEPA 필터가 유입 공기를 여과하여 청정 공기를 공급한다 | 자재 규격 기준(Material Spec)
01 | 작업환경 | EN | 클린룸 | 클린룸이 외부 오염을 차단하여 청정 작업 환경을 제공한다 | 청정도 등급(ISO Class)
01 | 작업환경 | EN | FFU(Fan Filter Unit) | FFU가 청정 공기를 순환·공급하여 클린룸 청정도를 유지한다 | 풍속(Air Velocity, m/s)
10 | IQA(수입검사) | MN | IQA 검사원 | IQA 검사원이 입고 Wafer 외관 및 Lot 정보를 확인하여 합부를 판정한다 | 검사 숙련도
10 | IQA(수입검사) | MC | 두께 측정기 | 두께 측정기가 Wafer 두께를 측정하여 규격 적합 데이터를 제공한다 | 측정 정밀도(Accuracy, μm)
10 | IQA(수입검사) | MC | HIGH POWER SCOPE | HIGH POWER SCOPE가 Wafer를 Auto Loading하여 외관 검사를 수행한다 | 광학 해상도(Optical Resolution, μm)
10 | IQA(수입검사) | IM | 입고 Wafer | 입고 Wafer가 공정 투입의 원재료로서 품질 기준 적합 여부를 결정한다 | 표면 결함 밀도(Defect Density)
10 | IQA(수입검사) | EN | 검사실 | 검사실이 조도·청정도를 유지하여 정확한 외관 검사 환경을 제공한다 | 청정도 등급(ISO Class) / 온습도(Temp·Humidity)
20 | Sorter | MN | Sorter 작업자 | Sorter 작업자가 카세트 장착 및 공정 조건을 설정하여 정렬 작업을 수행한다 | 작업 숙련도
20 | Sorter | MC | Sorter 장비 | Sorter 장비가 Wafer를 자동으로 정렬·이송하여 카세트에 적재한다 | 정렬 반복 정밀도(Repeatability, μm)
20 | Sorter | MC | OCR Reader | OCR Reader가 Wafer ID를 자동 인식하여 Lot 추적성을 제공한다 | 인식 정확도(Recognition Rate, %)
20 | Sorter | IM | Wafer Cassette | Wafer Cassette가 Wafer를 안전하게 수납하여 이송을 지원한다 | 자재 규격 기준(Material Spec)
20 | Sorter | EN | Sorter 작업영역 | Sorter 작업영역이 ESD·파티클 환경을 유지하여 Wafer 오염을 방지한다 | 청정도 등급(ISO Class) / 온습도(Temp·Humidity)
30 | Scrubber | MN | Scrubber 작업자 | Scrubber 작업자가 세정 조건을 설정하고 공정을 감시하여 세정 품질을 확보한다 | 작업 숙련도
30 | Scrubber | MC | Scrubber 장비 | Scrubber 장비가 DI Water를 분사하여 Wafer 표면 파티클을 제거한다 | 분사 압력(Spray Pressure, kPa)
30 | Scrubber | IM | DI Water | DI Water가 Wafer 표면을 세정하여 이물을 제거한다 | 비저항(Resistivity, MΩ·cm)
30 | Scrubber | EN | Scrubber 작업영역 | Scrubber 작업영역이 재오염 방지 환경을 유지하여 세정 효과를 보장한다 | 청정도 등급(ISO Class) / 온습도(Temp·Humidity)
40 | UBM Sputter | MN | Sputter 작업자 | Sputter 작업자가 Recipe를 설정하고 공정 조건을 감시하여 증착 품질을 확보한다 | 작업 숙련도
40 | UBM Sputter | MC | Sputter 장비 | Sputter 장비가 Ti/Cu를 증착하여 Wafer 표면에 UBM층을 형성한다 | DC Power(kW)
40 | UBM Sputter | MC | Sputter 장비 | Sputter 장비가 Ti/Cu를 증착하여 Wafer 표면에 UBM층을 형성한다 | 증착 속도(Deposition Rate, Å/s)
40 | UBM Sputter | MC | Sputter 장비 | Sputter 장비가 Ti/Cu를 증착하여 Wafer 표면에 UBM층을 형성한다 | RF Etch Amount(Å) | ◇
40 | UBM Sputter | MC | Sputter 장비 | Sputter 장비가 Ti/Cu를 증착하여 Wafer 표면에 UBM층을 형성한다 | TiW Thickness(Å) | ◇
40 | UBM Sputter | MC | Sputter 장비 | Sputter 장비가 Ti/Cu를 증착하여 Wafer 표면에 UBM층을 형성한다 | Au Thickness(Å) | ◇
40 | UBM Sputter | MC | DC Power Supply | DC Power Supply가 안정적인 전력을 공급하여 Sputter 출력을 유지한다 | 전압 안정도(Voltage Stability, V)
40 | UBM Sputter | IM | Ti Target | Ti Target이 스퍼터링 소재를 공급하여 Ti 박막 형성을 지원한다 | Target 두께 잔량(Remaining Thickness, mm)
40 | UBM Sputter | IM | Cu Target
40 | UBM Sputter | EN | 진공 챔버 | 진공 챔버가 고진공 환경을 유지하여 Sputter 공정 순도를 보장한다 | 진공도(Base Pressure, Pa)
50 | Scrubber2 | MN | Scrubber2 작업자 | Scrubber2 작업자가 세정 조건을 설정하고 공정 완료를 확인한다 | 작업 숙련도
50 | Scrubber2 | MC | Scrubber 장비 | Scrubber 장비가 DI Water를 분사하여 Sputter 후 파티클을 제거한다 | 분사 압력(Spray Pressure, kPa)
50 | Scrubber2 | IM | DI Water | DI Water가 Wafer 표면을 세정하여 이물을 제거한다 | 비저항(Resistivity, MΩ·cm)
50 | Scrubber2 | EN | Scrubber2 작업영역 | Scrubber2 작업영역이 재오염 방지 환경을 유지한다 | 청정도 등급(ISO Class) / 온습도(Temp·Humidity)
60 | PR Coating | MN | Coating 작업자 | Coating 작업자가 Coater Recipe를 설정하고 PR 도포 완료를 확인한다 | 작업 숙련도
60 | PR Coating | MC | Coater | Coater가 Wafer를 회전시켜 PR을 균일하게 도포한다 | 회전 속도(RPM)
60 | PR Coating | IM | PR(Photo Resist) | PR(Photo Resist)이 감광 재료로서 패턴 형성의 기반을 제공한다 | 점도(Viscosity, cP)
60 | PR Coating | EN | Yellow Room | Yellow Room이 UV 차단 환경을 유지하여 PR 노광을 방지한다 | 청정도 등급(ISO Class) / 온습도(Temp·Humidity)
70 | Exposure | MN | Exposure 작업자 | Exposure 작업자가 Mask 정렬 및 노광 조건을 설정하여 패턴 전사를 수행한다 | 작업 숙련도
70 | Exposure | MC | Stepper/Scanner | Stepper/Scanner가 UV 광원으로 Mask 패턴을 Wafer에 정밀 전사한다 | 노광 에너지(UV Energy, mJ/cm²)
70 | Exposure | IM | Mask(Reticle) | Mask(Reticle)이 Bump 패턴 정보를 제공하여 CD 형성의 기준이 된다 | CD 정밀도(Reticle CD Accuracy, nm)
70 | Exposure | EN | Exposure 챔버 | Exposure 챔버가 온습도·진동 차단 환경을 유지하여 노광 정밀도를 확보한다 | 청정도 등급(ISO Class) / 온습도(Temp·Humidity)
80 | Develop | MN | Develop 작업자 | Develop 작업자가 현상 조건을 설정하고 Opening 형성 결과를 확인한다 | 작업 숙련도
80 | Develop | MC | Developer | Developer가 현상액을 공급하여 노광된 PR을 선택적으로 용해한다 | 현상 시간(Develop Time, sec)
80 | Develop | IM | 현상액(TMAH) | 현상액(TMAH)이 노광 PR을 용해하여 Bump Opening을 형성한다 | TMAH 농도(Concentration, %)
80 | Develop | EN | Develop 작업영역 | Develop 작업영역이 온도·습도를 유지하여 현상 균일성을 확보한다 | 청정도 등급(ISO Class) / 온습도(Temp·Humidity)
90 | Descum | MN | Descum 작업자 | Descum 작업자가 O₂ Plasma 조건을 설정하고 Scum 제거를 확인한다 | 작업 숙련도
90 | Descum | MC | Descum 장비 | Descum 장비가 O₂ Plasma를 발생시켜 PR 개구부 내 Scum을 제거한다 | O₂ Plasma Power(W)
90 | Descum | IM | O₂ Gas | O₂ Gas가 Plasma 반응 가스로서 Scum 산화·제거에 기여한다 | Gas 유량(Flow Rate, sccm)
90 | Descum | EN | Descum 챔버 | Descum 챔버가 균일한 Plasma 환경을 제공하여 Scum 제거 균일성을 확보한다 | 청정도 등급(ISO Class) / 온습도(Temp·Humidity)
100 | Au Plating | MN | Plating 작업자 | Plating 작업자가 전류밀도·도금 시간을 설정하고 Bump 높이를 모니터링한다 | 작업 숙련도 | ★
100 | Au Plating | MC | Au Plating Tank | Au Plating Tank가 도금액을 순환·유지하여 Au Bump 전기도금 환경을 제공한다 | 도금 전류밀도(Current Density, mA/cm²) | ★
100 | Au Plating | MC | Au Plating Tank | Au Plating Tank가 도금액을 순환·유지하여 Au Bump 전기도금 환경을 제공한다 | 도금 시간(Plating Time, min)
100 | Au Plating | MC | Au Plating Tank | Au Plating Tank가 도금액을 순환·유지하여 Au Bump 전기도금 환경을 제공한다 | 도금 균일도(Plating Uniformity, %)
100 | Au Plating | MC | 정류기(Rectifier) | 정류기(Rectifier)가 안정적인 직류 전류를 공급하여 도금 전류밀도를 유지한다 | 출력 전류(Output Current, A)
100 | Au Plating | IM | Au 도금액(Au Ion Solution) | Au 도금액(Au Ion Solution)이 Au 이온을 공급하여 Bump 형성 소재를 제공한다 | Au 이온 농도(Au Concentration, g/L) | ★
100 | Au Plating | EN | Plating 작업영역 | Plating 작업영역이 온도·청정도를 유지하여 도금 품질을 확보한다 | 청정도 등급(ISO Class) / 온습도(Temp·Humidity) | ★
110 | PR Strip | MN | Strip 작업자 | Strip 작업자가 Strip 조건을 설정하고 PR 잔사 제거를 확인한다 | 작업 숙련도
110 | PR Strip | MC | Strip 장비 | Strip 장비가 용제를 공급·가열하여 잔류 PR을 완전히 제거한다 | Strip 온도(Temperature, ℃)
110 | PR Strip | IM | Strip 용제 | Strip 용제가 PR을 용해하여 잔사 없이 제거한다 | 용제 농도(Concentration, %)
110 | PR Strip | EN | Strip 작업영역 | Strip 작업영역이 환기·안전 환경을 유지하여 작업 안전성을 확보한다 | 청정도 등급(ISO Class) / 온습도(Temp·Humidity)
120 | Au Etch | MN | Au Etch 작업자 | Au Etch 작업자가 식각 조건을 설정하고 잔류물 제거를 확인한다 | 작업 숙련도
120 | Au Etch | MC | Au Etch 장비 | Au Etch 장비가 Au Etchant를 공급하여 Bump 외부 Au Seed를 선택 식각한다 | 식각 시간(Etch Time, sec)
120 | Au Etch | MC | Au Etch 장비 | Au Etch 장비가 Au Etchant를 공급하여 Bump 외부 Au Seed를 선택 식각한다 | Au Etch Rate(Å/min) | ◇
120 | Au Etch | IM | Au Etchant | Au Etchant가 Au Seed Layer를 선택적으로 식각하여 단락 방지 구조를 형성한다 | Etchant 농도(Concentration, %)
120 | Au Etch | IM | Au Etchant | Au Etchant가 Au Seed Layer를 선택적으로 식각하여 단락 방지 구조를 형성한다 | H₂O₂ Etch Rate(Å/min) | ◇
120 | Au Etch | EN | Etch 작업영역 | Etch 작업영역이 약액 안전 환경을 유지하여 작업 안전성을 확보한다 | 청정도 등급(ISO Class) / 온습도(Temp·Humidity)
130 | TiW Etch | MN | TiW Etch 작업자 | TiW Etch 작업자가 식각 조건을 설정하고 Seed 잔류물 제거를 확인한다 | 작업 숙련도
130 | TiW Etch | MC | TiW Etch 장비 | TiW Etch 장비가 TiW Etchant를 공급하여 Bump 외부 TiW Seed를 선택 식각한다 | 식각 온도(Etch Temperature, ℃)
130 | TiW Etch | MC | TiW Etch 장비 | TiW Etch 장비가 TiW Etchant를 공급하여 Bump 외부 TiW Seed를 선택 식각한다 | Etch Rate(Å/min) | ◇
130 | TiW Etch | IM | TiW Etchant | TiW Etchant가 TiW Seed Layer를 선택적으로 식각하여 절연 구조를 완성한다 | Etchant 농도(Concentration, %)
130 | TiW Etch | EN | TiW Etch 작업영역 | TiW Etch 작업영역이 약액 안전 환경을 유지한다 | 청정도 등급(ISO Class) / 온습도(Temp·Humidity)
140 | Anneal | MN | Anneal 작업자 | Anneal 작업자가 온도·시간 조건을 설정하고 열처리 완료를 확인한다 | 작업 숙련도
140 | Anneal | MC | Anneal 장비 | Anneal 장비가 설정 온도로 Wafer를 가열하여 IMC 성장을 제어한다 | 열처리 온도(Anneal Temperature, ℃)
140 | Anneal | MC | Anneal 장비 | Anneal 장비가 설정 온도로 Wafer를 가열하여 IMC 성장을 제어한다 | 열처리 시간(Anneal Time, min)
140 | Anneal | IM | N₂ Gas | N₂ Gas가 불활성 분위기를 제공하여 Anneal 중 산화를 방지한다 | 자재 규격 기준(Material Spec)
140 | Anneal | EN | N₂ 공급장치 | N₂ 공급장치가 N₂ Gas를 안정적으로 공급하여 Anneal 분위기를 유지한다 | N₂ 유량(Flow Rate, L/min)
150 | Final Inspection | MN | Final 검사원 | Final 검사원이 AVI 결과 및 높이 측정값을 확인하여 최종 합부를 판정한다 | 검사 숙련도 | ★
150 | Final Inspection | MC | AVI 장비 | AVI 장비가 Wafer 전면을 자동 촬영하여 외관 결함을 검출한다 | 해상도(Resolution, μm) | ★
150 | Final Inspection | MC | 높이 측정기 | 높이 측정기가 Bump 높이를 전수 측정하여 규격 적합 데이터를 제공한다 | 측정 정밀도(Accuracy, μm)
150 | Final Inspection | MC | 높이 측정기 | 높이 측정기가 Bump 높이를 전수 측정하여 규격 적합 데이터를 제공한다 | 공간적 균일도 측정 정밀도(Co-planarity Accuracy, μm)
150 | Final Inspection | IM | 한도 견본 | 한도 견본이 외관 판정 기준을 제공하여 검사원의 판정 일관성을 확보한다 | 자재 규격 기준(Material Spec) | ★
150 | Final Inspection | EN | 검사실 | 검사실이 조도·청정도를 유지하여 정확한 외관 검사 환경을 제공한다 | 청정도 등급(ISO Class) / 온습도(Temp·Humidity) | ★
160 | Clean | MN | Clean 작업자 | Clean 작업자가 세정 조건을 설정하고 파티클 제거 결과를 확인한다 | 작업 숙련도
160 | Clean | MC | Clean 장비 | Clean 장비가 DI Water를 이용하여 최종 Wafer 표면 파티클을 제거한다 | 분사 압력(Spray Pressure, kPa)
160 | Clean | IM | DI Water | DI Water가 Wafer 표면을 세정하여 이물을 제거한다 | 비저항(Resistivity, MΩ·cm)
160 | Clean | EN | Clean 작업영역 | Clean 작업영역이 재오염 방지 환경을 유지한다 | 청정도 등급(ISO Class) / 온습도(Temp·Humidity)
170 | Scrubber3 | MN | Scrubber3 작업자 | Scrubber3 작업자가 최종 세정 조건을 확인하고 출하 전 파티클 기준을 검증한다 | 작업 숙련도
170 | Scrubber3 | MC | Scrubber 장비 | Scrubber 장비가 DI Water를 분사하여 출하 전 최종 파티클을 제거한다 | 분사 압력(Spray Pressure, kPa)
170 | Scrubber3 | IM | DI Water | DI Water가 Wafer 표면을 세정하여 출하 전 청정도를 확보한다 | 비저항(Resistivity, MΩ·cm)
170 | Scrubber3 | EN | Scrubber3 작업영역 | Scrubber3 작업영역이 재오염 방지 환경을 유지한다 | 청정도 등급(ISO Class) / 온습도(Temp·Humidity)
180 | Sorter3 | MN | Sorter3 작업자 | Sorter3 작업자가 카세트 장착 및 정렬 조건을 설정하여 출하 정렬을 수행한다 | 작업 숙련도
180 | Sorter3 | MC | Sorter 장비 | Sorter 장비가 Wafer를 출하 카세트에 정확히 정렬·이송한다 | 정렬 반복 정밀도(Repeatability, μm)
180 | Sorter3 | IM | Wafer Cassette | Wafer Cassette가 Wafer를 안전하게 수납하여 출하 이송을 지원한다 | 자재 규격 기준(Material Spec)
180 | Sorter3 | EN | Sorter3 작업영역 | Sorter3 작업영역이 ESD·파티클 환경을 유지한다 | 청정도 등급(ISO Class) / 온습도(Temp·Humidity)
190 | AVI | MN | AVI 작업자 | AVI 작업자가 AVI 결과를 검토하고 이상 발생 시 판정 조치를 수행한다 | 검사 숙련도
190 | AVI | MC | AVI 장비 | AVI 장비가 Wafer 전면을 자동 촬영·분석하여 외관 결함을 검출한다 | 해상도(Resolution, μm)
190 | AVI | IM | 한도 견본 | 한도 견본이 AVI 기준 이미지를 제공하여 자동 판정의 정확도를 확보한다 | 자재 규격 기준(Material Spec)
190 | AVI | EN | AVI 작업영역 | AVI 작업영역이 조도·진동 제어 환경을 유지하여 검사 정확도를 확보한다 | 청정도 등급(ISO Class) / 온습도(Temp·Humidity)
200 | OGI/Packing | MN | 포장 작업자 | 포장 작업자가 포장 기준을 확인하고 체크리스트를 완성하여 출하 준비를 완료한다 | 작업 숙련도
200 | OGI/Packing | MC | 포장 장비 | 포장 장비가 Wafer를 진공 밀봉하여 출하 포장을 완료한다 | 진공 압력(Vacuum Pressure, kPa)
200 | OGI/Packing | IM | 포장재 | 포장재가 Wafer를 외부 충격으로부터 보호하여 안전한 운송 환경을 제공한다 | 자재 규격 기준(Material Spec)
200 | OGI/Packing | EN | 포장 작업영역 | 포장 작업영역이 ESD·파티클 환경을 유지하여 포장 중 Wafer 오염을 방지한다 | 청정도 등급(ISO Class) / 온습도(Temp·Humidity)

## L3-4(B4) 고장원인
공정번호 | 공정명 | 4M | 작업요소 | 공정특성 | 특별특성 | 고장원인
01 | 작업환경 | MN | 클린룸 담당자 | 작업 숙련도 |  | 작업 숙련도 부족
01 | 작업환경 | MC | 항온항습기 | 온도(Temperature, ℃) |  | 설비 가동률 저하
01 | 작업환경 | MC | 항온항습기 | 온도(Temperature, ℃) |  | 습도(Humidity, %RH) 부적합
01 | 작업환경 | IM | HEPA 필터 소모품 | 자재 규격 기준(Material Spec) |  | HEPA 필터 성능 저하
01 | 작업환경 | EN | 클린룸 | 청정도 등급(ISO Class) |  | 온습도 제어 이탈
01 | 작업환경 | EN | FFU(Fan Filter Unit) | 풍속(Air Velocity, m/s) |  | 풍속 저하
10 | IQA(수입검사) | MN | IQA 검사원 | 검사 숙련도 |  | 판정 기준 오적용
10 | IQA(수입검사) | MC | 두께 측정기 | 측정 정밀도(Accuracy, μm) |  | 측정 오차
10 | IQA(수입검사) | MC | HIGH POWER SCOPE | 광학 해상도(Optical Resolution, μm) |  | 광학 해상도(Optical Resolution, μm) 부적합
10 | IQA(수입검사) | IM | 입고 Wafer | 표면 결함 밀도(Defect Density) |  | 자재 품질 부적합
10 | IQA(수입검사) | EN | 검사실 | 청정도 등급(ISO Class) / 온습도(Temp·Humidity) |  | 환경 조건 이탈
20 | Sorter | MN | Sorter 작업자 | 작업 숙련도 |  | 작업 숙련도 부족
20 | Sorter | MC | Sorter 장비 | 정렬 반복 정밀도(Repeatability, μm) |  | 정렬 센서 오작동
20 | Sorter | MC | OCR Reader | 인식 정확도(Recognition Rate, %) |  | OCR 인식 오류
20 | Sorter | IM | Wafer Cassette | 자재 규격 기준(Material Spec) |  | 자재 품질 부적합
20 | Sorter | EN | Sorter 작업영역 | 청정도 등급(ISO Class) / 온습도(Temp·Humidity) |  | 환경 조건 이탈
30 | Scrubber | MN | Scrubber 작업자 | 작업 숙련도 |  | 작업 숙련도 부족
30 | Scrubber | MC | Scrubber 장비 | 분사 압력(Spray Pressure, kPa) |  | 노즐 막힘
30 | Scrubber | IM | DI Water | 비저항(Resistivity, MΩ·cm) |  | DI Water 비저항 저하
30 | Scrubber | EN | Scrubber 작업영역 | 청정도 등급(ISO Class) / 온습도(Temp·Humidity) |  | 환경 조건 이탈
40 | UBM Sputter | MN | Sputter 작업자 | 작업 숙련도 |  | 작업 숙련도 부족
40 | UBM Sputter | MN | Sputter 작업자 | 작업 숙련도 |  | Target 소진
40 | UBM Sputter | MN | Sputter 작업자 | 작업 숙련도 |  | Target 소진
40 | UBM Sputter | MC | Sputter 장비 | DC Power(kW) | ◇ | Power 변동
40 | UBM Sputter | MC | Sputter 장비 | DC Power(kW) | ◇ | 전압 변동
40 | UBM Sputter | MC | Sputter 장비 | DC Power(kW) | ◇ | RF Etch Amount 규격 이탈
40 | UBM Sputter | MC | Sputter 장비 | DC Power(kW) | ◇ | TiW 증착 두께 편차
40 | UBM Sputter | MC | Sputter 장비 | DC Power(kW) | ◇ | Au 증착 두께 편차
40 | UBM Sputter | MC | DC Power Supply | 전압 안정도(Voltage Stability, V) |  | 전압 안정도(Voltage Stability, V) 부적합
40 | UBM Sputter | IM | Ti Target | Target 두께 잔량(Remaining Thickness, mm) |  | Target 소진
40 | UBM Sputter | IM | Cu Target
40 | UBM Sputter | EN | 진공 챔버 | 진공도(Base Pressure, Pa) |  | 진공 누설
50 | Scrubber2 | MN | Scrubber2 작업자 | 작업 숙련도 |  | 작업 숙련도 부족
50 | Scrubber2 | MC | Scrubber 장비 | 분사 압력(Spray Pressure, kPa) |  | 노즐 막힘
50 | Scrubber2 | IM | DI Water | 비저항(Resistivity, MΩ·cm) |  | DI Water 비저항 저하
50 | Scrubber2 | EN | Scrubber2 작업영역 | 청정도 등급(ISO Class) / 온습도(Temp·Humidity) |  | 환경 조건 이탈
60 | PR Coating | MN | Coating 작업자 | 작업 숙련도 |  | 작업 숙련도 부족
60 | PR Coating | MC | Coater | 회전 속도(RPM) |  | RPM 편차
60 | PR Coating | IM | PR(Photo Resist) | 점도(Viscosity, cP) |  | PR 열화
60 | PR Coating | EN | Yellow Room | 청정도 등급(ISO Class) / 온습도(Temp·Humidity) |  | 환경 조건 이탈
70 | Exposure | MN | Exposure 작업자 | 작업 숙련도 |  | 작업 숙련도 부족
70 | Exposure | MC | Stepper/Scanner | 노광 에너지(UV Energy, mJ/cm²) |  | 에너지 편차
70 | Exposure | IM | Mask(Reticle) | CD 정밀도(Reticle CD Accuracy, nm) |  | Mask 결함
70 | Exposure | EN | Exposure 챔버 | 청정도 등급(ISO Class) / 온습도(Temp·Humidity) |  | 환경 조건 이탈
80 | Develop | MN | Develop 작업자 | 작업 숙련도 |  | 작업 숙련도 부족
80 | Develop | MC | Developer | 현상 시간(Develop Time, sec) |  | 현상 시간 편차
80 | Develop | IM | 현상액(TMAH) | TMAH 농도(Concentration, %) |  | 농도 편차
80 | Develop | EN | Develop 작업영역 | 청정도 등급(ISO Class) / 온습도(Temp·Humidity) |  | 환경 조건 이탈
90 | Descum | MN | Descum 작업자 | 작업 숙련도 |  | 작업 숙련도 부족
90 | Descum | MC | Descum 장비 | O₂ Plasma Power(W) |  | Power 불안정
90 | Descum | IM | O₂ Gas | Gas 유량(Flow Rate, sccm) |  | Gas 유량 편차
90 | Descum | EN | Descum 챔버 | 청정도 등급(ISO Class) / 온습도(Temp·Humidity) |  | 환경 조건 이탈
100 | Au Plating | MN | Plating 작업자 | 작업 숙련도 | ★ | 작업 숙련도 부족
100 | Au Plating | MC | Au Plating Tank | 도금 전류밀도(Current Density, mA/cm²) | ★ | 전류밀도 편차
100 | Au Plating | MC | Au Plating Tank | 도금 전류밀도(Current Density, mA/cm²) | ★ | 전류 변동
100 | Au Plating | MC | Au Plating Tank | 도금 전류밀도(Current Density, mA/cm²) | ★ | 도금 균일도 편차
100 | Au Plating | MC | 정류기(Rectifier) | 출력 전류(Output Current, A) |  | 출력 전류(Output Current, A) 부적합
100 | Au Plating | IM | Au 도금액(Au Ion Solution) | Au 이온 농도(Au Concentration, g/L) | ★ | 농도 저하
100 | Au Plating | EN | Plating 작업영역 | 청정도 등급(ISO Class) / 온습도(Temp·Humidity) | ★ | 환경 조건 이탈
110 | PR Strip | MN | Strip 작업자 | 작업 숙련도 |  | 작업 숙련도 부족
110 | PR Strip | MC | Strip 장비 | Strip 온도(Temperature, ℃) |  | 온도 편차
110 | PR Strip | IM | Strip 용제 | 용제 농도(Concentration, %) |  | 자재 품질 부적합
110 | PR Strip | EN | Strip 작업영역 | 청정도 등급(ISO Class) / 온습도(Temp·Humidity) |  | 환경 조건 이탈
120 | Au Etch | MN | Au Etch 작업자 | 작업 숙련도 |  | 작업 숙련도 부족
120 | Au Etch | MC | Au Etch 장비 | 식각 시간(Etch Time, sec) | ◇ | 에칭 시간 편차
120 | Au Etch | MC | Au Etch 장비 | 식각 시간(Etch Time, sec) | ◇ | Au Etch Rate 편차
120 | Au Etch | IM | Au Etchant | Etchant 농도(Concentration, %) | ◇ | 자재 품질 부적합
120 | Au Etch | IM | Au Etchant | Etchant 농도(Concentration, %) | ◇ | H₂O₂ 농도 편차에 의한 Etch Rate 이탈
120 | Au Etch | EN | Etch 작업영역 | 청정도 등급(ISO Class) / 온습도(Temp·Humidity) |  | 환경 조건 이탈
130 | TiW Etch | MN | TiW Etch 작업자 | 작업 숙련도 |  | 작업 숙련도 부족
130 | TiW Etch | MC | TiW Etch 장비 | 식각 온도(Etch Temperature, ℃) | ◇ | 온도 편차
130 | TiW Etch | MC | TiW Etch 장비 | 식각 온도(Etch Temperature, ℃) | ◇ | Etch Rate 편차
130 | TiW Etch | IM | TiW Etchant | Etchant 농도(Concentration, %) |  | 자재 품질 부적합
130 | TiW Etch | EN | TiW Etch 작업영역 | 청정도 등급(ISO Class) / 온습도(Temp·Humidity) |  | 환경 조건 이탈
140 | Anneal | MN | Anneal 작업자 | 작업 숙련도 |  | 작업 숙련도 부족
140 | Anneal | MC | Anneal 장비 | 열처리 온도(Anneal Temperature, ℃) |  | 온도 과다/부족
140 | Anneal | MC | Anneal 장비 | 열처리 온도(Anneal Temperature, ℃) |  | 열처리 시간(Anneal Time, min) 부적합
140 | Anneal | IM | N₂ Gas | 자재 규격 기준(Material Spec) |  | 자재 품질 부적합
140 | Anneal | EN | N₂ 공급장치 | N₂ 유량(Flow Rate, L/min) |  | 유량 부족
150 | Final Inspection | MN | Final 검사원 | 검사 숙련도 | ★ | 판정 기준 오적용
150 | Final Inspection | MC | AVI 장비 | 해상도(Resolution, μm) | ★ | 해상도 저하
150 | Final Inspection | MC | 높이 측정기 | 측정 정밀도(Accuracy, μm) |  | 측정 오차
150 | Final Inspection | MC | 높이 측정기 | 측정 정밀도(Accuracy, μm) |  | 측정 균일도 편차
150 | Final Inspection | IM | 한도 견본 | 자재 규격 기준(Material Spec) | ★ | 자재 품질 부적합
150 | Final Inspection | EN | 검사실 | 청정도 등급(ISO Class) / 온습도(Temp·Humidity) | ★ | 환경 조건 이탈
160 | Clean | MN | Clean 작업자 | 작업 숙련도 |  | 작업 숙련도 부족
160 | Clean | MC | Clean 장비 | 분사 압력(Spray Pressure, kPa) |  | 노즐 막힘
160 | Clean | IM | DI Water | 비저항(Resistivity, MΩ·cm) |  | 자재 품질 부적합
160 | Clean | EN | Clean 작업영역 | 청정도 등급(ISO Class) / 온습도(Temp·Humidity) |  | 환경 조건 이탈
170 | Scrubber3 | MN | Scrubber3 작업자 | 작업 숙련도 |  | 작업 숙련도 부족
170 | Scrubber3 | MC | Scrubber 장비 | 분사 압력(Spray Pressure, kPa) |  | 노즐 막힘
170 | Scrubber3 | IM | DI Water | 비저항(Resistivity, MΩ·cm) |  | 자재 품질 부적합
170 | Scrubber3 | EN | Scrubber3 작업영역 | 청정도 등급(ISO Class) / 온습도(Temp·Humidity) |  | 환경 조건 이탈
180 | Sorter3 | MN | Sorter3 작업자 | 작업 숙련도 |  | 작업 숙련도 부족
180 | Sorter3 | MC | Sorter 장비 | 정렬 반복 정밀도(Repeatability, μm) |  | 정렬 센서 오작동
180 | Sorter3 | IM | Wafer Cassette | 자재 규격 기준(Material Spec) |  | 자재 품질 부적합
180 | Sorter3 | EN | Sorter3 작업영역 | 청정도 등급(ISO Class) / 온습도(Temp·Humidity) |  | 환경 조건 이탈
190 | AVI | MN | AVI 작업자 | 검사 숙련도 |  | 작업 숙련도 부족
190 | AVI | MC | AVI 장비 | 해상도(Resolution, μm) |  | 해상도 저하
190 | AVI | IM | 한도 견본 | 자재 규격 기준(Material Spec) |  | 자재 품질 부적합
190 | AVI | EN | AVI 작업영역 | 청정도 등급(ISO Class) / 온습도(Temp·Humidity) |  | 환경 조건 이탈
200 | OGI/Packing | MN | 포장 작업자 | 작업 숙련도 |  | 체크리스트 누락
200 | OGI/Packing | MC | 포장 장비 | 진공 압력(Vacuum Pressure, kPa) |  | 진공 누설
200 | OGI/Packing | IM | 포장재 | 자재 규격 기준(Material Spec) |  | 자재 품질 부적합
200 | OGI/Packing | EN | 포장 작업영역 | 청정도 등급(ISO Class) / 온습도(Temp·Humidity) |  | 환경 조건 이탈

## L3-5(B5) 예방관리
공정번호 | 공정명 | 4M | 공정특성 | 고장원인 | 예방관리
01 | 작업환경 | MN | 작업 숙련도 | 작업 숙련도 부족
01 | 작업환경 | MC | 온도(Temperature, ℃) | 설비 가동률 저하
01 | 작업환경 | IM | 자재 규격 기준(Material Spec) | HEPA 필터 성능 저하
01 | 작업환경 | EN | 청정도 등급(ISO Class) | 온습도 제어 이탈
01 | 작업환경 | EN | 풍속(Air Velocity, m/s) | 풍속 저하
10 | IQA(수입검사) | MN | 검사 숙련도 | 판정 기준 오적용
10 | IQA(수입검사) | MC | 측정 정밀도(Accuracy, μm) | 측정 오차
10 | IQA(수입검사) | MC | 광학 해상도(Optical Resolution, μm) | 광학 해상도(Optical Resolution, μm) 부적합
10 | IQA(수입검사) | IM | 표면 결함 밀도(Defect Density) | 자재 품질 부적합
10 | IQA(수입검사) | EN | 청정도 등급(ISO Class) / 온습도(Temp·Humidity) | 환경 조건 이탈
20 | Sorter | MN | 작업 숙련도 | 작업 숙련도 부족
20 | Sorter | MC | 정렬 반복 정밀도(Repeatability, μm) | 정렬 센서 오작동
20 | Sorter | MC | 인식 정확도(Recognition Rate, %) | OCR 인식 오류
20 | Sorter | IM | 자재 규격 기준(Material Spec) | 자재 품질 부적합
20 | Sorter | EN | 청정도 등급(ISO Class) / 온습도(Temp·Humidity) | 환경 조건 이탈
30 | Scrubber | MN | 작업 숙련도 | 작업 숙련도 부족
30 | Scrubber | MC | 분사 압력(Spray Pressure, kPa) | 노즐 막힘
30 | Scrubber | IM | 비저항(Resistivity, MΩ·cm) | DI Water 비저항 저하
30 | Scrubber | EN | 청정도 등급(ISO Class) / 온습도(Temp·Humidity) | 환경 조건 이탈
40 | UBM Sputter | MN | 작업 숙련도 | 작업 숙련도 부족
40 | UBM Sputter | MC | DC Power(kW) | Power 변동
40 | UBM Sputter | MC | 전압 안정도(Voltage Stability, V) | 전압 안정도(Voltage Stability, V) 부적합
40 | UBM Sputter | IM | Target 두께 잔량(Remaining Thickness, mm) | Target 소진
40 | UBM Sputter | IM
40 | UBM Sputter | EN | 진공도(Base Pressure, Pa) | 진공 누설
50 | Scrubber2 | MN | 작업 숙련도 | 작업 숙련도 부족
50 | Scrubber2 | MC | 분사 압력(Spray Pressure, kPa) | 노즐 막힘
50 | Scrubber2 | IM | 비저항(Resistivity, MΩ·cm) | DI Water 비저항 저하
50 | Scrubber2 | EN | 청정도 등급(ISO Class) / 온습도(Temp·Humidity) | 환경 조건 이탈
60 | PR Coating | MN | 작업 숙련도 | 작업 숙련도 부족
60 | PR Coating | MC | 회전 속도(RPM) | RPM 편차
60 | PR Coating | IM | 점도(Viscosity, cP) | PR 열화
60 | PR Coating | EN | 청정도 등급(ISO Class) / 온습도(Temp·Humidity) | 환경 조건 이탈
70 | Exposure | MN | 작업 숙련도 | 작업 숙련도 부족
70 | Exposure | MC | 노광 에너지(UV Energy, mJ/cm²) | 에너지 편차
70 | Exposure | IM | CD 정밀도(Reticle CD Accuracy, nm) | Mask 결함
70 | Exposure | EN | 청정도 등급(ISO Class) / 온습도(Temp·Humidity) | 환경 조건 이탈
80 | Develop | MN | 작업 숙련도 | 작업 숙련도 부족
80 | Develop | MC | 현상 시간(Develop Time, sec) | 현상 시간 편차
80 | Develop | IM | TMAH 농도(Concentration, %) | 농도 편차
80 | Develop | EN | 청정도 등급(ISO Class) / 온습도(Temp·Humidity) | 환경 조건 이탈
90 | Descum | MN | 작업 숙련도 | 작업 숙련도 부족
90 | Descum | MC | O₂ Plasma Power(W) | Power 불안정
90 | Descum | IM | Gas 유량(Flow Rate, sccm) | Gas 유량 편차
90 | Descum | EN | 청정도 등급(ISO Class) / 온습도(Temp·Humidity) | 환경 조건 이탈
100 | Au Plating | MN | 작업 숙련도 | 작업 숙련도 부족
100 | Au Plating | MC | 도금 전류밀도(Current Density, mA/cm²) | 전류밀도 편차
100 | Au Plating | MC | 출력 전류(Output Current, A) | 출력 전류(Output Current, A) 부적합
100 | Au Plating | IM | Au 이온 농도(Au Concentration, g/L) | 농도 저하
100 | Au Plating | EN | 청정도 등급(ISO Class) / 온습도(Temp·Humidity) | 환경 조건 이탈
110 | PR Strip | MN | 작업 숙련도 | 작업 숙련도 부족
110 | PR Strip | MC | Strip 온도(Temperature, ℃) | 온도 편차
110 | PR Strip | IM | 용제 농도(Concentration, %) | 자재 품질 부적합
110 | PR Strip | EN | 청정도 등급(ISO Class) / 온습도(Temp·Humidity) | 환경 조건 이탈
120 | Au Etch | MN | 작업 숙련도 | 작업 숙련도 부족
120 | Au Etch | MC | 식각 시간(Etch Time, sec) | 에칭 시간 편차
120 | Au Etch | IM | Etchant 농도(Concentration, %) | 자재 품질 부적합
120 | Au Etch | EN | 청정도 등급(ISO Class) / 온습도(Temp·Humidity) | 환경 조건 이탈
130 | TiW Etch | MN | 작업 숙련도 | 작업 숙련도 부족
130 | TiW Etch | MC | 식각 온도(Etch Temperature, ℃) | 온도 편차
130 | TiW Etch | IM | Etchant 농도(Concentration, %) | 자재 품질 부적합
130 | TiW Etch | EN | 청정도 등급(ISO Class) / 온습도(Temp·Humidity) | 환경 조건 이탈
140 | Anneal | MN | 작업 숙련도 | 작업 숙련도 부족
140 | Anneal | MC | 열처리 온도(Anneal Temperature, ℃) | 온도 과다/부족
140 | Anneal | IM | 자재 규격 기준(Material Spec) | 자재 품질 부적합
140 | Anneal | EN | N₂ 유량(Flow Rate, L/min) | 유량 부족
150 | Final Inspection | MN | 검사 숙련도 | 판정 기준 오적용
150 | Final Inspection | MC | 해상도(Resolution, μm) | 해상도 저하
150 | Final Inspection | MC | 측정 정밀도(Accuracy, μm) | 측정 오차
150 | Final Inspection | IM | 자재 규격 기준(Material Spec) | 자재 품질 부적합
150 | Final Inspection | EN | 청정도 등급(ISO Class) / 온습도(Temp·Humidity) | 환경 조건 이탈
160 | Clean | MN | 작업 숙련도 | 작업 숙련도 부족
160 | Clean | MC | 분사 압력(Spray Pressure, kPa) | 노즐 막힘
160 | Clean | IM | 비저항(Resistivity, MΩ·cm) | 자재 품질 부적합
160 | Clean | EN | 청정도 등급(ISO Class) / 온습도(Temp·Humidity) | 환경 조건 이탈
170 | Scrubber3 | MN | 작업 숙련도 | 작업 숙련도 부족
170 | Scrubber3 | MC | 분사 압력(Spray Pressure, kPa) | 노즐 막힘
170 | Scrubber3 | IM | 비저항(Resistivity, MΩ·cm) | 자재 품질 부적합
170 | Scrubber3 | EN | 청정도 등급(ISO Class) / 온습도(Temp·Humidity) | 환경 조건 이탈
180 | Sorter3 | MN | 작업 숙련도 | 작업 숙련도 부족
180 | Sorter3 | MC | 정렬 반복 정밀도(Repeatability, μm) | 정렬 센서 오작동
180 | Sorter3 | IM | 자재 규격 기준(Material Spec) | 자재 품질 부적합
180 | Sorter3 | EN | 청정도 등급(ISO Class) / 온습도(Temp·Humidity) | 환경 조건 이탈
190 | AVI | MN | 검사 숙련도 | 작업 숙련도 부족
190 | AVI | MC | 해상도(Resolution, μm) | 해상도 저하
190 | AVI | IM | 자재 규격 기준(Material Spec) | 자재 품질 부적합
190 | AVI | EN | 청정도 등급(ISO Class) / 온습도(Temp·Humidity) | 환경 조건 이탈
200 | OGI/Packing | MN | 작업 숙련도 | 체크리스트 누락
200 | OGI/Packing | MC | 진공 압력(Vacuum Pressure, kPa) | 진공 누설
200 | OGI/Packing | IM | 자재 규격 기준(Material Spec) | 자재 품질 부적합
200 | OGI/Packing | EN | 청정도 등급(ISO Class) / 온습도(Temp·Humidity) | 환경 조건 이탈

## L1-1(C1) 구분
구분
USER
YP
SP

## L1-2(C2) 완제품기능
구분 | 완제품기능
USER | 최종 사용자 전기적·기계적 신뢰성 기준을 충족하는 Au Bump를 제공한다
USER | RoHS 등 환경·안전 규제 기준을 준수하는 제품을 제공한다
YP | Au Bump 제품특성(높이·순도·외관)이 자사 공정 수율 기준을 충족하는 Wafer를 제공한다
YP | Wafer 청정도(파티클 수)가 공정 기준을 충족하여 공정 중 오염 없는 환경을 제공한다
YP | UBM·PR·Etch 공정특성이 규격을 충족하여 Bump 형성 안정성을 확보한다
SP | 고객 납품 기준(높이·외관·포장)을 충족하는 Wafer를 제공한다
SP | 고객 기능 안정성을 위한 Au 순도 및 IMC 두께 기준을 충족한다

## L1-3(C3) 요구사항
완제품 공정명 | 구분 | 완제품기능 | 요구사항
au bump | USER | 최종 사용자 전기적·기계적 신뢰성 기준을 충족하는 Au Bump를 제공한다 | ESD 민감도 기준(ESD Sensitivity Class)
au bump | USER | 최종 사용자 전기적·기계적 신뢰성 기준을 충족하는 Au Bump를 제공한다 | Au Bump 전기적 신뢰성 기준(Electrical Reliability Spec)
au bump | USER | RoHS 등 환경·안전 규제 기준을 준수하는 제품을 제공한다 | RoHS 유해물질 기준 적합성(RoHS Compliance)
au bump | YP | Au Bump 제품특성(높이·순도·외관)이 자사 공정 수율 기준을 충족하는 Wafer를 제공한다 | Au Bump 높이 규격(Bump Height Spec, μm)
au bump | YP | Au Bump 제품특성(높이·순도·외관)이 자사 공정 수율 기준을 충족하는 Wafer를 제공한다 | Au Bump 외관 결함 기준(Visual Defect Acceptance Criteria)
au bump | YP | Au Bump 제품특성(높이·순도·외관)이 자사 공정 수율 기준을 충족하는 Wafer를 제공한다 | 파티클 수 허용 기준(Max Particle Count, ea)
au bump | YP | Wafer 청정도(파티클 수)가 공정 기준을 충족하여 공정 중 오염 없는 환경을 제공한다 | UBM 두께 규격(UBM Thickness Spec, Å)
au bump | YP | Wafer 청정도(파티클 수)가 공정 기준을 충족하여 공정 중 오염 없는 환경을 제공한다 | CD 규격(Critical Dimension Spec, μm)
au bump | YP | Wafer 청정도(파티클 수)가 공정 기준을 충족하여 공정 중 오염 없는 환경을 제공한다 | PR 두께 규격(PR Thickness Spec, μm)
au bump | YP | UBM·PR·Etch 공정특성이 규격을 충족하여 Bump 형성 안정성을 확보한다 | PR 잔사 허용 기준(PR Residue Acceptance Criteria)
au bump | YP | UBM·PR·Etch 공정특성이 규격을 충족하여 Bump 형성 안정성을 확보한다 | Seed 잔류물 허용 기준(Seed Residue Acceptance Criteria)
au bump | SP | 고객 납품 기준(높이·외관·포장)을 충족하는 Wafer를 제공한다 | Au Bump 높이 고객 출하 규격(Customer Bump Height Spec, μm)
au bump | SP | 고객 납품 기준(높이·외관·포장)을 충족하는 Wafer를 제공한다 | Au Bump 외관 고객 기준(Customer Visual Defect Criteria)
au bump | SP | 고객 납품 기준(높이·외관·포장)을 충족하는 Wafer를 제공한다 | 고객 납품 파티클 기준(Customer Particle Criteria, ea)
au bump | SP | 고객 기능 안정성을 위한 Au 순도 및 IMC 두께 기준을 충족한다 | 포장 기준 적합성(Packaging Compliance)
au bump | SP | 고객 기능 안정성을 위한 Au 순도 및 IMC 두께 기준을 충족한다 | Au 순도 고객 규격(Au Purity Spec, %)
au bump | SP | 고객 기능 안정성을 위한 Au 순도 및 IMC 두께 기준을 충족한다 | IMC 두께 고객 규격(IMC Thickness Spec, μm)

## L1-4(C4) 고장영향
구분 | 완제품기능 | 요구사항 | 고장영향 | 심각도(S)
YP | Au Bump 제품특성(높이·순도·외관)이 자사 공정 수율 기준을 충족하는 Wafer를 제공한다 | Au Bump 높이 규격(Bump Height Spec, μm) | Particle 오염으로 인한 제품 특성 이상 | 5
YP | Au Bump 제품특성(높이·순도·외관)이 자사 공정 수율 기준을 충족하는 Wafer를 제공한다 | Au Bump 높이 규격(Bump Height Spec, μm) | Wafer 표면 결함 미검출로 인한 후공정 유출 | 5
YP | Au Bump 제품특성(높이·순도·외관)이 자사 공정 수율 기준을 충족하는 Wafer를 제공한다 | Au Bump 높이 규격(Bump Height Spec, μm) | Lot 혼입으로 인한 Wafer 수율 손실 | 7
YP | Au Bump 제품특성(높이·순도·외관)이 자사 공정 수율 기준을 충족하는 Wafer를 제공한다 | Au Bump 높이 규격(Bump Height Spec, μm) | 전기적 Open/Short | 5
YP | Au Bump 제품특성(높이·순도·외관)이 자사 공정 수율 기준을 충족하는 Wafer를 제공한다 | Au Bump 높이 규격(Bump Height Spec, μm) | Bump Lift-off | 7
YP | Au Bump 제품특성(높이·순도·외관)이 자사 공정 수율 기준을 충족하는 Wafer를 제공한다 | Au Bump 높이 규격(Bump Height Spec, μm) | PR 두께 Spec Out으로 인한 패턴 불량 | 5
YP | Au Bump 제품특성(높이·순도·외관)이 자사 공정 수율 기준을 충족하는 Wafer를 제공한다 | Au Bump 높이 규격(Bump Height Spec, μm) | Bump간 Bridge | 5
YP | Au Bump 제품특성(높이·순도·외관)이 자사 공정 수율 기준을 충족하는 Wafer를 제공한다 | Au Bump 높이 규격(Bump Height Spec, μm) | CD Spec Out으로 인한 Bump 형성 불량 | 5
YP | Au Bump 제품특성(높이·순도·외관)이 자사 공정 수율 기준을 충족하는 Wafer를 제공한다 | Au Bump 높이 규격(Bump Height Spec, μm) | PR Scum 잔류로 인한 Au Bump 형성 불량 | 5
YP | Au Bump 제품특성(높이·순도·외관)이 자사 공정 수율 기준을 충족하는 Wafer를 제공한다 | Au Bump 높이 규격(Bump Height Spec, μm) | Bump Height Spec Out으로 인한 제품 특성 이상 | 8
YP | Au Bump 제품특성(높이·순도·외관)이 자사 공정 수율 기준을 충족하는 Wafer를 제공한다 | Au Bump 높이 규격(Bump Height Spec, μm) | Plating 균일도 Spec Out으로 인한 Bump 특성 이상 | 4
SP | 고객 납품 기준(높이·외관·포장)을 충족하는 Wafer를 제공한다 | Au Bump 높이 고객 출하 규격(Customer Bump Height Spec, μm) | IMC 과성장에 의한 접합부 열화 | 5
SP | 고객 납품 기준(높이·외관·포장)을 충족하는 Wafer를 제공한다 | Au Bump 높이 고객 출하 규격(Customer Bump Height Spec, μm) | Particle 오염 불량 유출로 인한 고객 기능 이상 | 5
SP | 고객 납품 기준(높이·외관·포장)을 충족하는 Wafer를 제공한다 | Au Bump 높이 고객 출하 규격(Customer Bump Height Spec, μm) | 라벨 불일치로 인한 Lot 혼입 불량 유출 | 5
SP | 고객 납품 기준(높이·외관·포장)을 충족하는 Wafer를 제공한다 | Au Bump 높이 고객 출하 규격(Customer Bump Height Spec, μm) | 외관 결함 불량 유출(고객 Outgoing Defect) | 4
SP | 고객 납품 기준(높이·외관·포장)을 충족하는 Wafer를 제공한다 | Au Bump 높이 고객 출하 규격(Customer Bump Height Spec, μm) | 고객 Packing 기준 부적합으로 인한 납품 Reject | 5
SP | 고객 납품 기준(높이·외관·포장)을 충족하는 Wafer를 제공한다 | Au Bump 높이 고객 출하 규격(Customer Bump Height Spec, μm) | IMC 두께 Spec Out으로 인한 접합부 신뢰성 저하 | 7
USER | 최종 사용자 전기적·기계적 신뢰성 기준을 충족하는 Au Bump를 제공한다 | ESD 민감도 기준(ESD Sensitivity Class) | 고객 라인 정지, 클레임 | 6
USER | 최종 사용자 전기적·기계적 신뢰성 기준을 충족하는 Au Bump를 제공한다 | ESD 민감도 기준(ESD Sensitivity Class) | 고객 신뢰도 하락 | 7
USER | 최종 사용자 전기적·기계적 신뢰성 기준을 충족하는 Au Bump를 제공한다 | ESD 민감도 기준(ESD Sensitivity Class) | RoHS 부적합으로 인한 리콜·법적 조치 | 9