## L1 통합(C1-C4)
구분(C1) | 제품기능(C2) | 요구사항(C3) | 고장영향(C4)
YP | Au Bump 제품특성(높이·순도·외관)이 자사 공정 수율 기준을 충족하는 Wafer를 제공한다 | Au Bump 높이 규격 (Bump Height Spec, μm) | Particle 오염으로 인한 제품 특성 이상
| Wafer 청정도(파티클 수)가 공정 기준을 충족하여 공정 중 오염 없는 환경을 제공한다 | Au Bump 외관 결함 기준 (Visual Defect Acceptance Criteria) | Wafer 표면 결함 미검출로 인한 후공정 유출
| UBM·PR·Etch 공정특성이 규격을 충족하여 Bump 형성 안정성을 확보한다 | 파티클 수 허용 기준 (Max Particle Count, ea) | Lot 혼입으로 인한 Wafer 수율 손실
| UBM·PR·Etch 공정특성이 규격을 충족하여 Bump 형성 안정성을 확보한다 | UBM 두께 규격 (UBM Thickness Spec, Å) | 전기적 Open/Short
| UBM·PR·Etch 공정특성이 규격을 충족하여 Bump 형성 안정성을 확보한다 | CD 규격 (Critical Dimension Spec, μm) | Bump Lift-off
| UBM·PR·Etch 공정특성이 규격을 충족하여 Bump 형성 안정성을 확보한다 | PR 두께 규격 (PR Thickness Spec, μm) | PR 두께 Spec Out으로 인한 패턴 불량
| UBM·PR·Etch 공정특성이 규격을 충족하여 Bump 형성 안정성을 확보한다 | PR 잔사 허용 기준 (PR Residue Acceptance Criteria) | Bump간 Bridge
| UBM·PR·Etch 공정특성이 규격을 충족하여 Bump 형성 안정성을 확보한다 | Seed 잔류물 허용 기준 (Seed Residue Acceptance Criteria) | CD Spec Out으로 인한 Bump 형성 불량
PR Scum 잔류로 인한 Au Bump 형성 불량
Bump Height Spec Out으로 인한 제품 특성 이상
Plating 균일도 Spec Out으로 인한 Bump 특성 이상
SP | 안전/법규 요구사항을 만족한다 | Au Bump 높이 고객 출하 규격 (Customer Bump Height Spec, μm) | IMC 과성장에 의한 접합부 열화
| 안전/법규 요구사항을 만족한다 | Au Bump 외관 고객 기준 (Customer Visual Defect Criteria) | Particle 오염 불량 유출로 인한 고객 기능 이상
| 안전/법규 요구사항을 만족한다 | 고객 납품 파티클 기준 (Customer Particle Criteria, ea) | 라벨 불일치로 인한 Lot 혼입 불량 유출
| 안전/법규 요구사항을 만족한다 | 포장 기준 적합성 (Packaging Compliance) | 외관 결함 불량 유출(고객 Outgoing Defect)
| 안전/법규 요구사항을 만족한다 | Au 순도 고객 규격 (Au Purity Spec, %) | 고객 Packing 기준 부적합으로 인한 납품 Reject
| 안전/법규 요구사항을 만족한다 | IMC 두께 고객 규격 (IMC Thickness Spec, μm) | IMC 두께 Spec Out으로 인한 접합부 신뢰성 저하
USER | RoHS 등 환경·안전 규제 기준을 준수하는 제품을 제공한다 | ESD 민감도 기준 (ESD Sensitivity Class) | 고객 라인 정지, 클레임
| RoHS 등 환경·안전 규제 기준을 준수하는 제품을 제공한다 | RoHS 유해물질 기준 적합성 (RoHS Compliance) | 고객 신뢰도 하락
RoHS 부적합으로 인한 리콜·법적 조치

## L2 통합(A1-A6)
A1.공정번호 | A2.공정명 | A3.공정기능 | A4.제품특성 | 특별특성 | A5.고장형태 | A6.검출관리
01 | 작업환경 | 클린룸 환경을 온습도·청정도 기준으로 제어하여 파티클 오염 없는 작업 환경을 확보한다 | 파티클 수 |  | 파티클 초과
10 | IQA(수입검사) | IQA(입고검사)를 통해 입고 Wafer의 표면 상태 및 Lot 정보를 검증한다 | Wafer 두께 (Wafer Thickness, μm) |  | 두께 규격 이탈 | 바코드 스캐너, 검사, 매 LOT
|  | IQA(입고검사)를 통해 입고 Wafer의 표면 상태 및 Lot 정보를 검증한다 | Wafer TTV (Total Thickness Variation, μm) |  | TTV 규격 초과 | 바코드 스캐너, 검사, 매 LOT
20 | Sorter | Sorter 장비를 이용하여 Wafer를 공정 카세트에 정렬·투입한다 | OCR ID 인식 정확도 |  | OCR ID 오인식 또는 Lot 혼입 (ID Mismatch/Lot Mix) | OCR Reader 자동 인식 확인, Sorter 장비 정렬 센서 검증
|  | Sorter 장비를 이용하여 Wafer를 공정 카세트에 정렬·투입한다 | Wafer 정렬 정확도 |  | Wafer 정렬 불량 | OCR Reader 자동 인식 확인, Sorter 장비 정렬 센서 검증
30 | Scrubber | Scrubber 장비로 Wafer 표면을 세정하여 파티클 및 이물을 제거한다 | 파티클 잔류수 (Particle Count, ea) |  | Wafer 표면 이물 잔류 (Particle 오염)
50 | Scrubber2 | UBM Sputter 후 Wafer 표면을 세정하여 파티클 및 이물을 제거한다 | 파티클 잔류수 (Particle Count, ea) |  | Wafer 표면 이물 잔류 (Particle 오염)
60 | PR Coating | Coater 장비로 Wafer 표면에 Photo Resist를 균일하게 도포한다 | PR 두께 (PR Thickness, μm) |  | PR 두께 불균일 (PR Thickness Non-uniformity)
70 | Exposure | Stepper/Scanner로 Mask 패턴을 Wafer에 노광하여 Bump 개구부 패턴을 형성한다 | CD(Critical Dimension, μm) |  | CD 규격 이탈 (CD Out of Spec)
80 | Develop | Developer로 노광된 PR을 현상하여 Bump 형성용 Opening을 정확하게 형성한다 | Opening 정확도 (Opening Accuracy, μm) |  | Under/Over develop (Opening 불량)
90 | Descum | Descum 장비로 O₂ Plasma 처리하여 PR 개구부 내 잔류 Scum을 완전 제거한다 | PR 잔사 수 (Scum Count, ea) |  | PR Scum 잔류 (Descum 불완전) | 육안 검사, 외관 확인, 매 LOT
100 | Au Plating | N/A | Au Bump 높이 (Bump Height, μm) | ★ | Au Bump 높이 편차 (Height Variation)
|  | N/A | Au 순도 (Au Purity, %) |  | Au 순도 저하 (Purity Degradation)
110 | PR Strip | Strip 장비로 도금 후 잔류 PR을 완전히 제거하여 Bump 형성 영역을 노출한다 | PR 잔사 (Strip Residue, ea) |  | PR 잔사 잔류 (Strip 불완전)
120 | Au Etch | Au Etchant를 이용하여 Bump 외부 Au Seed Layer를 선택적으로 식각·제거한다 | 에칭 잔류물 (Etch Residue, ea) |  | 에칭 부족/과다 (Under/Over Etch) | 육안 검사, 외관 확인, 매 LOT
130 | TiW Etch | TiW Etchant를 이용하여 Bump 외부 TiW Seed Layer를 선택적으로 식각·제거한다 | Seed 잔류물 (Seed Residue, ea) |  | TiW Etch 후 잔류 Film 이상 (Under/Over etch)
140 | Anneal | Anneal 장비로 열처리하여 Au Bump와 Al PAD 간 IMC 두께를 적정 수준으로 형성한다 | IMC 두께 (IMC Thickness, μm) |  | IMC 과성장 (IMC Overgrowth) | 육안 검사, 외관 확인, 매 LOT
160 | Clean | Clean 장비로 Wafer 표면의 잔류 이물을 세정하여 출하 전 청정도를 확보한다 | 파티클 잔류수 (Particle Count, ea) |  | Wafer 표면 이물 잔류 (Particle 오염) | 비전검사, 매 LOT
170 | Scrubber3 | Scrubber3 장비로 최종 Wafer 표면 파티클을 제거하여 출하 청정도를 확보한다 | 파티클 잔류수 (Particle Count, ea) |  | Wafer 표면 이물 잔류 (Particle 오염)
180 | Sorter3 | Sorter3 장비로 Wafer를 출하 카세트에 정확히 정렬·이송한다 | Wafer 정렬 정확도 |  | Wafer 정렬 불량
190 | AVI | AVI 장비로 Wafer 전면 외관 결함을 자동 검사하여 불량을 검출한다 | Defect 수 (Defect Count, ea) |  | AVI 검사 불량 미검출 (Visual Defect Escape) | AVI 장비 전수 자동 외관검사, 매 Wafer
200 | OGI/Packing | 포장 장비 및 절차에 따라 Wafer를 고객 기준에 맞게 포장하여 출하 준비를 완료한다 | 포장 상태 (Packaging Condition)

## L3 통합(B1-B5)
공정번호 | 4M | 작업요소(B1) | 요소기능(B2) | 공정특성(B3) | 특별특성 | 고장원인(B4) | 예방관리(B5)
01 | MN | 클린룸 담당자 | 클린룸 담당자가 온습도·파티클 기준을 점검하여 환경 적합성을 판정한다 |  |  | 작업 숙련도 부족
01 | MC | 항온항습기 | 항온항습기가 클린룸 온습도를 지속 제어하여 기준값을 유지한다 |  |  | 설비 가동률 저하
01 | IM | HEPA 필터 소모품 | HEPA 필터가 유입 공기를 여과하여 청정 공기를 공급한다 |  |  | HEPA 필터 성능 저하
10 | MN | IQA 검사원 | IQA 검사원이 입고 Wafer 외관 및 Lot 정보를 확인하여 합부를 판정한다 |  |  | 판정 기준 오적용 | 보관 조건(온습도) 관리
10 | MC | 두께 측정기 | 두께 측정기가 Wafer 두께를 측정하여 규격 적합 데이터를 제공한다 |  |  | 측정 오차 | 보관 조건(온습도) 관리
|  |  | HIGH POWER SCOPE가 Wafer를 Auto Loading하여 외관 검사를 수행한다 |  |  | 측정 오차
10 | MC | HIGH POWER SCOPE | 두께 측정기가 Wafer 두께를 측정하여 규격 적합 데이터를 제공한다 |  |  | 측정 오차
|  |  | HIGH POWER SCOPE가 Wafer를 Auto Loading하여 외관 검사를 수행한다 |  |  | 측정 오차
10 | IM | 입고 Wafer | 입고 Wafer가 공정 투입의 원재료로서 품질 기준 적합 여부를 결정한다 |  |  | 자재 품질 부적합 | 보관 조건(온습도) 관리
10 | EN | 검사실 | 검사실이 조도·청정도를 유지하여 정확한 외관 검사 환경을 제공한다 |  |  | 환경 조건 이탈 | 보관 조건(온습도) 관리
20 | MN | Sorter 작업자 | Sorter 작업자가 카세트 장착 및 공정 조건을 설정하여 정렬 작업을 수행한다 |  |  | 작업 숙련도 부족 | 센서 교정(Calibration) 주기 관리
20 | MC | Sorter 장비 | Sorter 장비가 Wafer를 자동으로 정렬·이송하여 카세트에 적재한다 |  |  | 정렬 센서 오작동 | 센서 교정(Calibration) 주기 관리
|  |  | OCR Reader가 Wafer ID를 자동 인식하여 Lot 추적성을 제공한다 |  |  | OCR 인식 오류 | 센서 교정(Calibration) 주기 관리
20 | MC | OCR Reader | Sorter 장비가 Wafer를 자동으로 정렬·이송하여 카세트에 적재한다 |  |  | 정렬 센서 오작동
|  |  | OCR Reader가 Wafer ID를 자동 인식하여 Lot 추적성을 제공한다 |  |  | OCR 인식 오류
20 | IM | Wafer Cassette | Wafer Cassette가 Wafer를 안전하게 수납하여 이송을 지원한다 |  |  | 자재 품질 부적합 | 센서 교정(Calibration) 주기 관리
20 | EN | Sorter 작업영역 | Sorter 작업영역이 ESD·파티클 환경을 유지하여 Wafer 오염을 방지한다 |  |  | 환경 조건 이탈 | 센서 교정(Calibration) 주기 관리
30 | MN | Scrubber 작업자 | Scrubber 작업자가 세정 조건을 설정하고 공정을 감시하여 세정 품질을 확보한다 |  |  | 작업 숙련도 부족
30 | IM | DI Water | N/A
30 | EN | Scrubber 작업영역 | N/A
50 | MN | Scrubber2 작업자 | Scrubber2 작업자가 세정 조건을 설정하고 공정 완료를 확인한다 |  |  | 작업 숙련도 부족 | 보관 조건(온습도) 관리
50 | MC | Scrubber 장비 | Scrubber 장비가 DI Water를 분사하여 Sputter 후 파티클을 제거한다 |  |  | 노즐 막힘 | 보관 조건(온습도) 관리
50 | IM | DI Water | DI Water가 Wafer 표면을 세정하여 이물을 제거한다 |  |  | DI Water 비저항 저하 | 보관 조건(온습도) 관리
50 | EN | Scrubber2 작업영역 | Scrubber2 작업영역이 재오염 방지 환경을 유지한다 | 청정도 등급 (ISO Class) / 온습도 (Temp·Humidity) |  | 환경 조건 이탈 | 보관 조건(온습도) 관리
60 | MN | Coating 작업자 | Coating 작업자가 Coater Recipe를 설정하고 PR 도포 완료를 확인한다 |  |  | 작업 숙련도 부족 | 보관 조건(온습도) 관리
60 | MC | Coater | Coater가 Wafer를 회전시켜 PR을 균일하게 도포한다 |  |  | RPM 편차 | 보관 조건(온습도) 관리
60 | IM | PR(Photo Resist) | PR(Photo Resist)이 감광 재료로서 패턴 형성의 기반을 제공한다 |  |  | PR 열화 | 보관 조건(온습도) 관리
60 | EN | Yellow Room | Yellow Room이 UV 차단 환경을 유지하여 PR 노광을 방지한다 | 청정도 등급 (ISO Class) / 온습도 (Temp·Humidity) |  | 환경 조건 이탈 | 보관 조건(온습도) 관리
70 | MN | Exposure 작업자 | Exposure 작업자가 Mask 정렬 및 노광 조건을 설정하여 패턴 전사를 수행한다 | 작업 숙련도 |  | 작업 숙련도 부족 | 보관 조건(온습도) 관리
70 | MC | Stepper/Scanner | Stepper/Scanner가 UV 광원으로 Mask 패턴을 Wafer에 정밀 전사한다 |  |  | 에너지 편차 | 보관 조건(온습도) 관리
70 | IM | Mask(Reticle) | Mask(Reticle)이 Bump 패턴 정보를 제공하여 CD 형성의 기준이 된다 |  |  | Mask 결함 | 보관 조건(온습도) 관리
70 | EN | Exposure 챔버 | Exposure 챔버가 온습도·진동 차단 환경을 유지하여 노광 정밀도를 확보한다 |  |  | 환경 조건 이탈 | 보관 조건(온습도) 관리
80 | MN | Develop 작업자 | Develop 작업자가 현상 조건을 설정하고 Opening 형성 결과를 확인한다 |  |  | 작업 숙련도 부족
80 | MC | Developer | N/A | 현상 시간 (Develop Time, sec)
80 | EN | Develop 작업영역 | Develop 작업영역이 온도·습도를 유지하여 현상 균일성을 확보한다 | 청정도 등급 (ISO Class) / 온습도 (Temp·Humidity) |  | 환경 조건 이탈
90 | MN | Descum 작업자 | Descum 작업자가 O₂ Plasma 조건을 설정하고 Scum 제거를 확인한다 | 작업 숙련도 |  | 작업 숙련도 부족 | 보관 조건(온습도) 관리
90 | MC | Descum 장비 | Descum 장비가 O₂ Plasma를 발생시켜 PR 개구부 내 Scum을 제거한다 | O₂ Plasma Power (W) |  | Power 불안정 | 보관 조건(온습도) 관리
90 | IM | O₂ Gas | O₂ Gas가 Plasma 반응 가스로서 Scum 산화·제거에 기여한다 | Gas 유량 (Flow Rate, sccm) |  | Gas 유량 편차 | 보관 조건(온습도) 관리
90 | EN | Descum 챔버 | Descum 챔버가 균일한 Plasma 환경을 제공하여 Scum 제거 균일성을 확보한다 |  |  | 환경 조건 이탈 | 보관 조건(온습도) 관리
100 | MN | Plating 작업자 | Plating 작업자가 전류밀도·도금 시간을 설정하고 Bump 높이를 모니터링한다 |  |  | 작업 숙련도 부족
100 | MC | Au Plating Tank | Au Plating Tank가 도금액을 순환·유지하여 Au Bump 전기도금 환경을 제공한다 | 도금 전류밀도 (Current Density, mA/cm²) |  | 전류밀도 편차
|  |  | 정류기(Rectifier)가 안정적인 직류 전류를 공급하여 도금 전류밀도를 유지한다 | 도금 전류밀도 (Current Density, mA/cm²) |  | 전류 변동
|  |  | 정류기(Rectifier)가 안정적인 직류 전류를 공급하여 도금 전류밀도를 유지한다 | 도금 전류밀도 (Current Density, mA/cm²) |  | 도금 균일도 편차
100 | MC | 정류기(Rectifier) | Au Plating Tank가 도금액을 순환·유지하여 Au Bump 전기도금 환경을 제공한다 | 도금 전류밀도 (Current Density, mA/cm²) |  | 전류밀도 편차
|  |  | 정류기(Rectifier)가 안정적인 직류 전류를 공급하여 도금 전류밀도를 유지한다 | 도금 전류밀도 (Current Density, mA/cm²) |  | 전류 변동
|  |  | 정류기(Rectifier)가 안정적인 직류 전류를 공급하여 도금 전류밀도를 유지한다 | 도금 전류밀도 (Current Density, mA/cm²) |  | 도금 균일도 편차
100 | IM | Au 도금액 (Au Ion Solution) | Au 도금액(Au Ion Solution)이 Au 이온을 공급하여 Bump 형성 소재를 제공한다 |  |  | 농도 저하
100 | EN | Plating 작업영역 | Plating 작업영역이 온도·청정도를 유지하여 도금 품질을 확보한다 |  |  | 환경 조건 이탈
110 | MN | Strip 작업자 | Strip 작업자가 Strip 조건을 설정하고 PR 잔사 제거를 확인한다 | 작업 숙련도 |  | 작업 숙련도 부족 | 보관 조건(온습도) 관리
110 | MC | Strip 장비 | Strip 장비가 용제를 공급·가열하여 잔류 PR을 완전히 제거한다 | Strip 온도 (Temperature, ℃) |  | 온도 편차 | 보관 조건(온습도) 관리
110 | IM | Strip 용제 | Strip 용제가 PR을 용해하여 잔사 없이 제거한다 |  |  | 자재 품질 부적합 | 보관 조건(온습도) 관리
110 | EN | Strip 작업영역 | Strip 작업영역이 환기·안전 환경을 유지하여 작업 안전성을 확보한다 |  |  | 환경 조건 이탈 | 보관 조건(온습도) 관리
120 | MN | Au Etch 작업자 | Au Etch 작업자가 식각 조건을 설정하고 잔류물 제거를 확인한다 |  |  | 작업 숙련도 부족 | 보관 조건(온습도) 관리
120 | MC | Au Etch 장비 | Au Etch 장비가 Au Etchant를 공급하여 Bump 외부 Au Seed를 선택 식각한다 |  |  | 에칭 시간 편차 | 보관 조건(온습도) 관리
|  |  | Au Etch 장비가 Au Etchant를 공급하여 Bump 외부 Au Seed를 선택 식각한다 |  |  | Au Etch Rate 편차 | 보관 조건(온습도) 관리
120 | IM | Au Etchant | N/A | Etchant 농도 (Concentration, %)
|  |  | N/A | H₂O₂ Etch Rate (Å/min) | ◇
120 | EN | Etch 작업영역 | Etch 작업영역이 약액 안전 환경을 유지하여 작업 안전성을 확보한다 | 청정도 등급 (ISO Class) / 온습도 (Temp·Humidity) |  | 환경 조건 이탈 | 보관 조건(온습도) 관리
130 | MN | TiW Etch 작업자 | TiW Etch 작업자가 식각 조건을 설정하고 Seed 잔류물 제거를 확인한다 | 작업 숙련도 |  | 작업 숙련도 부족 | 보관 조건(온습도) 관리
130 | MC | TiW Etch 장비 | TiW Etch 장비가 TiW Etchant를 공급하여 Bump 외부 TiW Seed를 선택 식각한다 |  |  | 온도 편차 | 보관 조건(온습도) 관리
|  |  | TiW Etch 장비가 TiW Etchant를 공급하여 Bump 외부 TiW Seed를 선택 식각한다 |  |  | Etch Rate 편차 | 보관 조건(온습도) 관리
130 | IM | TiW Etchant | TiW Etchant가 TiW Seed Layer를 선택적으로 식각하여 절연 구조를 완성한다 |  |  | 자재 품질 부적합 | 보관 조건(온습도) 관리
130 | EN | TiW Etch 작업영역 | TiW Etch 작업영역이 약액 안전 환경을 유지한다 |  |  | 환경 조건 이탈 | 보관 조건(온습도) 관리
140 | MN | Anneal 작업자 | Anneal 작업자가 온도·시간 조건을 설정하고 열처리 완료를 확인한다 |  |  | 작업 숙련도 부족 | 수입품질 관리(IQC), 자재 성적서(COC) 확인
140 | MC | Anneal 장비 | Anneal 장비가 설정 온도로 Wafer를 가열하여 IMC 성장을 제어한다 |  |  | 온도 과다/부족 | 수입품질 관리(IQC), 자재 성적서(COC) 확인
140 | IM | N₂ Gas | N₂ Gas가 불활성 분위기를 제공하여 Anneal 중 산화를 방지한다 |  |  | 자재 품질 부적합 | 수입품질 관리(IQC), 자재 성적서(COC) 확인
140 | EN | N₂ 공급장치 | N₂ 공급장치가 N₂ Gas를 안정적으로 공급하여 Anneal 분위기를 유지한다 |  |  | 유량 부족 | 수입품질 관리(IQC), 자재 성적서(COC) 확인
160 | MN | Clean 작업자 | Clean 작업자가 세정 조건을 설정하고 파티클 제거 결과를 확인한다 |  |  | 작업 숙련도 부족
160 | MC | Clean 장비 | Clean 장비가 DI Water를 이용하여 최종 Wafer 표면 파티클을 제거한다 |  |  | 노즐 막힘
170 | MC | Scrubber3 작업요소 | N/A
180 | MC | Sorter3 MC 작업요소 | Sorter3 MC 작업요소을(를) 수행하여 결과를 제공한다 | 정렬 반복 정밀도 (Repeatability, μm) |  | 정렬 센서 오작동
190 | EN | AVI EN 작업요소 | AVI EN 작업요소을(를) 수행하여 결과를 제공한다 | 청정도 등급 (ISO Class) / 온습도 (Temp·Humidity) |  | 환경 조건 이탈
200 | MN | Sputter 작업자 | Sputter 작업자가 Recipe를 설정하고 공정 조건을 감시하여 증착 품질을 확보한다 |  |  | 작업 숙련도 부족
200 | MC | Sputter 장비 | DC Power Supply가 안정적인 전력을 공급하여 Sputter 출력을 유지한다 | RF Etch Amount (Å) | ◇ | RF Etch Amount 규격 이탈
|  |  | DC Power Supply가 안정적인 전력을 공급하여 Sputter 출력을 유지한다 | RF Etch Amount (Å) | ◇ | TiW 증착 두께 편차
|  |  | DC Power Supply가 안정적인 전력을 공급하여 Sputter 출력을 유지한다 | RF Etch Amount (Å) | ◇ | Au 증착 두께 편차
|  |  | DC Power Supply가 안정적인 전력을 공급하여 Sputter 출력을 유지한다 | 증착 속도 (Deposition Rate, Å/s) |  | 전압 변동
200 | MC | DC Power Supply | DC Power Supply가 안정적인 전력을 공급하여 Sputter 출력을 유지한다 | 증착 속도 (Deposition Rate, Å/s) |  | 전압 변동
|  |  | DC Power Supply가 안정적인 전력을 공급하여 Sputter 출력을 유지한다 | RF Etch Amount (Å) | ◇ | RF Etch Amount 규격 이탈
|  |  | DC Power Supply가 안정적인 전력을 공급하여 Sputter 출력을 유지한다 | RF Etch Amount (Å) | ◇ | TiW 증착 두께 편차
|  |  | DC Power Supply가 안정적인 전력을 공급하여 Sputter 출력을 유지한다 | RF Etch Amount (Å) | ◇ | Au 증착 두께 편차
200 | IM | Ti Target | Ti Target이 스퍼터링 소재를 공급하여 Ti 박막 형성을 지원한다 |  |  | Target 소진
|  |  | Cu Target이 스퍼터링 소재를 공급하여 Cu 박막 형성을 지원한다 |  |  | Target 소진
200 | IM | Cu Target | Ti Target이 스퍼터링 소재를 공급하여 Ti 박막 형성을 지원한다 |  |  | Target 소진
|  |  | Cu Target이 스퍼터링 소재를 공급하여 Cu 박막 형성을 지원한다 |  |  | Target 소진
200 | EN | 진공 챔버 | 진공 챔버가 고진공 환경을 유지하여 Sputter 공정 순도를 보장한다 |  |  | 진공 누설
200 | MN | Final 검사원 | Final 검사원이 AVI 결과 및 높이 측정값을 확인하여 최종 합부를 판정한다 | 검사 숙련도 |  | 판정 기준 오적용
200 | MC | AVI 장비 | AVI 장비가 Wafer 전면을 자동 촬영하여 외관 결함을 검출한다 | 해상도 (Resolution, μm) |  | 해상도 저하
|  |  | 높이 측정기가 Bump 높이를 전수 측정하여 규격 적합 데이터를 제공한다 | 측정 정밀도 (Accuracy, μm) |  | 측정 오차
|  |  | 높이 측정기가 Bump 높이를 전수 측정하여 규격 적합 데이터를 제공한다 | 공간적 균일도 측정 정밀도 (Co-planarity Accuracy, μm) |  | 측정 균일도 편차
200 | MC | 높이 측정기 | AVI 장비가 Wafer 전면을 자동 촬영하여 외관 결함을 검출한다 | 해상도 (Resolution, μm) |  | 해상도 저하
|  |  | 높이 측정기가 Bump 높이를 전수 측정하여 규격 적합 데이터를 제공한다 | 측정 정밀도 (Accuracy, μm) |  | 측정 오차
|  |  | 높이 측정기가 Bump 높이를 전수 측정하여 규격 적합 데이터를 제공한다 | 공간적 균일도 측정 정밀도 (Co-planarity Accuracy, μm) |  | 측정 균일도 편차
200 | IM | 한도 견본 | 한도 견본이 외관 판정 기준을 제공하여 검사원의 판정 일관성을 확보한다 |  |  | 자재 품질 부적합
200 | EN | 검사실 | 검사실이 조도·청정도를 유지하여 정확한 외관 검사 환경을 제공한다 |  |  | 환경 조건 이탈
200 | EN | OGI/Packing EN 작업요소 | 포장 작업영역이 ESD·파티클 환경을 유지하여 포장 중 Wafer 오염을 방지한다 | 청정도 등급 (ISO Class) / 온습도 (Temp·Humidity) |  | 환경 조건 이탈
20 | MC | Sorter 장비 | Sorter 장비가 Wafer를 자동으로 정렬·이송하여 카세트에 적재한다 | (FC 시트 보정 추가) |  | OCR 인식 오류 | 센서 교정(Calibration) 주기 관리
120 | MC | Au Etch 장비 | Au Etch 장비가 Au Etchant를 공급하여 Bump 외부 Au Seed를 선택 식각한다 | (FC 시트 보정 추가) |  | Au Etch Rate 편차 | 보관 조건(온습도) 관리
130 | MC | TiW Etch 장비 | TiW Etch 장비가 TiW Etchant를 공급하여 Bump 외부 TiW Seed를 선택 식각한다 | (FC 시트 보정 추가) |  | Etch Rate 편차 | 보관 조건(온습도) 관리

## FC 고장사슬
FE구분 | FE(고장영향) | L2-1.공정번호 | FM(고장형태) | 4M | 작업요소(WE) | FC(고장원인) | B5.예방관리 | A6.검출관리 | S | O | D | AP
YP | Particle 오염으로 인한 제품 특성 이상 | 10 | 두께 규격 이탈 | IM | 입고 Wafer | 자재 품질 부적합 | 보관 조건(온습도) 관리 | 바코드 스캐너, 검사, 매 LOT | 1 | 1 | 1 | L
YP | Particle 오염으로 인한 제품 특성 이상 | 10 | TTV 규격 초과 | MC | 두께 측정기 | 측정 오차 | 보관 조건(온습도) 관리 | 바코드 스캐너, 검사, 매 LOT | 1 | 1 | 1 | L
YP | Particle 오염으로 인한 제품 특성 이상 | 10 | 두께 규격 이탈 | MN | IQA 검사원 | 판정 기준 오적용 | 보관 조건(온습도) 관리 | 바코드 스캐너, 검사, 매 LOT | 1 | 1 | 1 | L
YP | Particle 오염으로 인한 제품 특성 이상 | 10 | TTV 규격 초과 | EN | 검사실 | 환경 조건 이탈 | 보관 조건(온습도) 관리 | 바코드 스캐너, 검사, 매 LOT | 1 | 1 | 1 | L
YP | Particle 오염으로 인한 제품 특성 이상 | 20 | Wafer 정렬 불량 | IM | Wafer Cassette | 자재 품질 부적합 | 센서 교정(Calibration) 주기 관리 | OCR Reader 자동 인식 확인, Sorter 장비 정렬 센서 검증 | 1 | 1 | 1 | L
YP | Particle 오염으로 인한 제품 특성 이상 | 20 | OCR ID 오인식 또는 Lot 혼입 (ID Mismatch/Lot Mix) | MN | Sorter 작업자 | 작업 숙련도 부족 | 센서 교정(Calibration) 주기 관리 | OCR Reader 자동 인식 확인, Sorter 장비 정렬 센서 검증 | 1 | 1 | 1 | L
YP | Particle 오염으로 인한 제품 특성 이상 | 20 | Wafer 정렬 불량 | MC | Sorter 장비 | 정렬 센서 오작동 | 센서 교정(Calibration) 주기 관리 | OCR Reader 자동 인식 확인, Sorter 장비 정렬 센서 검증 | 1 | 1 | 1 | L
YP | Particle 오염으로 인한 제품 특성 이상 | 20 | OCR ID 오인식 또는 Lot 혼입 (ID Mismatch/Lot Mix) | EN | Sorter 작업영역 | 환경 조건 이탈 | 센서 교정(Calibration) 주기 관리 | OCR Reader 자동 인식 확인, Sorter 장비 정렬 센서 검증 | 1 | 1 | 1 | L
YP | Particle 오염으로 인한 제품 특성 이상 | 20 | OCR ID 오인식 또는 Lot 혼입 (ID Mismatch/Lot Mix) | MC | Sorter 장비 | OCR 인식 오류 | 센서 교정(Calibration) 주기 관리 | OCR Reader 자동 인식 확인, Sorter 장비 정렬 센서 검증 | 1 | 1 | 1 | L
YP | Particle 오염으로 인한 제품 특성 이상 | 30 | Wafer 표면 이물 잔류 (Particle 오염) | MN | Scrubber 작업자 | 작업 숙련도 부족 |  |  | 1 | 1 | 1 | L
YP | Particle 오염으로 인한 제품 특성 이상 | 50 | Wafer 표면 이물 잔류 (Particle 오염) | MC | Scrubber 장비 | 노즐 막힘 | 보관 조건(온습도) 관리 |  | 1 | 1 | 1 | L
YP | Particle 오염으로 인한 제품 특성 이상 | 50 | Wafer 표면 이물 잔류 (Particle 오염) | MN | Scrubber2 작업자 | 작업 숙련도 부족 | 보관 조건(온습도) 관리 |  | 1 | 1 | 1 | L
YP | Particle 오염으로 인한 제품 특성 이상 | 50 | Wafer 표면 이물 잔류 (Particle 오염) | EN | Scrubber2 작업영역 | 환경 조건 이탈 | 보관 조건(온습도) 관리 |  | 1 | 1 | 1 | L
YP | Particle 오염으로 인한 제품 특성 이상 | 50 | Wafer 표면 이물 잔류 (Particle 오염) | IM | DI Water | DI Water 비저항 저하 | 보관 조건(온습도) 관리 |  | 1 | 1 | 1 | L
YP | Particle 오염으로 인한 제품 특성 이상 | 60 | PR 두께 불균일 (PR Thickness Non-uniformity) | MN | Coating 작업자 | 작업 숙련도 부족 | 보관 조건(온습도) 관리 |  | 1 | 1 | 1 | L
YP | Particle 오염으로 인한 제품 특성 이상 | 60 | PR 두께 불균일 (PR Thickness Non-uniformity) | EN | Yellow Room | 환경 조건 이탈 | 보관 조건(온습도) 관리 |  | 1 | 1 | 1 | L
YP | Particle 오염으로 인한 제품 특성 이상 | 60 | PR 두께 불균일 (PR Thickness Non-uniformity) | IM | PR(Photo Resist) | PR 열화 | 보관 조건(온습도) 관리 |  | 1 | 1 | 1 | L
YP | Particle 오염으로 인한 제품 특성 이상 | 60 | PR 두께 불균일 (PR Thickness Non-uniformity) | MC | Coater | RPM 편차 | 보관 조건(온습도) 관리 |  | 1 | 1 | 1 | L
YP | Particle 오염으로 인한 제품 특성 이상 | 70 | CD 규격 이탈 (CD Out of Spec) | MC | Stepper/Scanner | 에너지 편차 | 보관 조건(온습도) 관리 |  | 1 | 1 | 1 | L
YP | Particle 오염으로 인한 제품 특성 이상 | 70 | CD 규격 이탈 (CD Out of Spec) | MN | Exposure 작업자 | 작업 숙련도 부족 | 보관 조건(온습도) 관리 |  | 1 | 1 | 1 | L
YP | Particle 오염으로 인한 제품 특성 이상 | 70 | CD 규격 이탈 (CD Out of Spec) | EN | Exposure 챔버 | 환경 조건 이탈 | 보관 조건(온습도) 관리 |  | 1 | 1 | 1 | L
YP | Particle 오염으로 인한 제품 특성 이상 | 70 | CD 규격 이탈 (CD Out of Spec) | IM | Mask(Reticle) | Mask 결함 | 보관 조건(온습도) 관리 |  | 1 | 1 | 1 | L
YP | Particle 오염으로 인한 제품 특성 이상 | 80 | Under/Over develop (Opening 불량) | MN | Develop 작업자 | 작업 숙련도 부족 |  |  | 1 | 1 | 1 | L
YP | Particle 오염으로 인한 제품 특성 이상 | 80 | Under/Over develop (Opening 불량) | EN | Develop 작업영역 | 환경 조건 이탈 |  |  | 1 | 1 | 1 | L
YP | Particle 오염으로 인한 제품 특성 이상 | 90 | PR Scum 잔류 (Descum 불완전) | MN | Descum 작업자 | 작업 숙련도 부족 | 보관 조건(온습도) 관리 | 육안 검사, 외관 확인, 매 LOT | 1 | 1 | 1 | L
YP | Particle 오염으로 인한 제품 특성 이상 | 90 | PR Scum 잔류 (Descum 불완전) | EN | Descum 챔버 | 환경 조건 이탈 | 보관 조건(온습도) 관리 | 육안 검사, 외관 확인, 매 LOT | 1 | 1 | 1 | L
YP | Particle 오염으로 인한 제품 특성 이상 | 90 | PR Scum 잔류 (Descum 불완전) | IM | O₂ Gas | Gas 유량 편차 | 보관 조건(온습도) 관리 | 육안 검사, 외관 확인, 매 LOT | 1 | 1 | 1 | L
YP | Particle 오염으로 인한 제품 특성 이상 | 90 | PR Scum 잔류 (Descum 불완전) | MC | Descum 장비 | Power 불안정 | 보관 조건(온습도) 관리 | 육안 검사, 외관 확인, 매 LOT | 1 | 1 | 1 | L
YP | Particle 오염으로 인한 제품 특성 이상 | 110 | PR 잔사 잔류 (Strip 불완전) | MC | Strip 장비 | 온도 편차 | 보관 조건(온습도) 관리 |  | 1 | 1 | 1 | L
YP | Particle 오염으로 인한 제품 특성 이상 | 110 | PR 잔사 잔류 (Strip 불완전) | IM | Strip 용제 | 자재 품질 부적합 | 보관 조건(온습도) 관리 |  | 1 | 1 | 1 | L
YP | Particle 오염으로 인한 제품 특성 이상 | 110 | PR 잔사 잔류 (Strip 불완전) | MN | Strip 작업자 | 작업 숙련도 부족 | 보관 조건(온습도) 관리 |  | 1 | 1 | 1 | L
YP | Particle 오염으로 인한 제품 특성 이상 | 110 | PR 잔사 잔류 (Strip 불완전) | EN | Strip 작업영역 | 환경 조건 이탈 | 보관 조건(온습도) 관리 |  | 1 | 1 | 1 | L
YP | Particle 오염으로 인한 제품 특성 이상 | 120 | 에칭 부족/과다 (Under/Over Etch) | MC | Au Etch 장비 | 에칭 시간 편차 | 보관 조건(온습도) 관리 | 육안 검사, 외관 확인, 매 LOT | 1 | 1 | 1 | L
YP | Particle 오염으로 인한 제품 특성 이상 | 120 | 에칭 부족/과다 (Under/Over Etch) | MN | Au Etch 작업자 | 작업 숙련도 부족 | 보관 조건(온습도) 관리 | 육안 검사, 외관 확인, 매 LOT | 1 | 1 | 1 | L
YP | Particle 오염으로 인한 제품 특성 이상 | 120 | 에칭 부족/과다 (Under/Over Etch) | EN | Etch 작업영역 | 환경 조건 이탈 | 보관 조건(온습도) 관리 | 육안 검사, 외관 확인, 매 LOT | 1 | 1 | 1 | L
YP | Particle 오염으로 인한 제품 특성 이상 | 120 | 에칭 부족/과다 (Under/Over Etch) | MC | Au Etch 장비 | Au Etch Rate 편차 | 보관 조건(온습도) 관리 | 육안 검사, 외관 확인, 매 LOT | 1 | 1 | 1 | L
YP | Particle 오염으로 인한 제품 특성 이상 | 130 | TiW Etch 후 잔류 Film 이상 (Under/Over etch) | MC | TiW Etch 장비 | 온도 편차 | 보관 조건(온습도) 관리 |  | 1 | 1 | 1 | L
YP | Particle 오염으로 인한 제품 특성 이상 | 130 | TiW Etch 후 잔류 Film 이상 (Under/Over etch) | IM | TiW Etchant | 자재 품질 부적합 | 보관 조건(온습도) 관리 |  | 1 | 1 | 1 | L
YP | Particle 오염으로 인한 제품 특성 이상 | 130 | TiW Etch 후 잔류 Film 이상 (Under/Over etch) | MN | TiW Etch 작업자 | 작업 숙련도 부족 | 보관 조건(온습도) 관리 |  | 1 | 1 | 1 | L
YP | Particle 오염으로 인한 제품 특성 이상 | 130 | TiW Etch 후 잔류 Film 이상 (Under/Over etch) | EN | TiW Etch 작업영역 | 환경 조건 이탈 | 보관 조건(온습도) 관리 |  | 1 | 1 | 1 | L
YP | Particle 오염으로 인한 제품 특성 이상 | 130 | TiW Etch 후 잔류 Film 이상 (Under/Over etch) | MC | TiW Etch 장비 | Etch Rate 편차 | 보관 조건(온습도) 관리 |  | 1 | 1 | 1 | L
YP | Particle 오염으로 인한 제품 특성 이상 | 140 | IMC 과성장 (IMC Overgrowth) | MC | Anneal 장비 | 온도 과다/부족 | 수입품질 관리(IQC), 자재 성적서(COC) 확인 | 육안 검사, 외관 확인, 매 LOT | 1 | 1 | 1 | L
YP | Particle 오염으로 인한 제품 특성 이상 | 140 | IMC 과성장 (IMC Overgrowth) | EN | N₂ 공급장치 | 유량 부족 | 수입품질 관리(IQC), 자재 성적서(COC) 확인 | 육안 검사, 외관 확인, 매 LOT | 1 | 1 | 1 | L
YP | Particle 오염으로 인한 제품 특성 이상 | 140 | IMC 과성장 (IMC Overgrowth) | IM | N₂ Gas | 자재 품질 부적합 | 수입품질 관리(IQC), 자재 성적서(COC) 확인 | 육안 검사, 외관 확인, 매 LOT | 1 | 1 | 1 | L
YP | Particle 오염으로 인한 제품 특성 이상 | 140 | IMC 과성장 (IMC Overgrowth) | MN | Anneal 작업자 | 작업 숙련도 부족 | 수입품질 관리(IQC), 자재 성적서(COC) 확인 | 육안 검사, 외관 확인, 매 LOT | 1 | 1 | 1 | L
YP | Particle 오염으로 인한 제품 특성 이상 | 160 | Wafer 표면 이물 잔류 (Particle 오염) | MC | Clean 장비 | 노즐 막힘 |  | 비전검사, 매 LOT | 1 | 1 | 1 | L
YP | Particle 오염으로 인한 제품 특성 이상 | 160 | Wafer 표면 이물 잔류 (Particle 오염) | MN | Clean 작업자 | 작업 숙련도 부족 |  | 비전검사, 매 LOT | 1 | 1 | 1 | L
YP | Particle 오염으로 인한 제품 특성 이상 | 180 | Wafer 정렬 불량 | MC | Sorter3 MC 작업요소 | 정렬 센서 오작동 |  |  | 1 | 1 | 1 | L
YP | Particle 오염으로 인한 제품 특성 이상 | 190 | AVI 검사 불량 미검출 (Visual Defect Escape) | EN | AVI EN 작업요소 | 환경 조건 이탈 |  | AVI 장비 전수 자동 외관검사, 매 Wafer | 1 | 1 | 1 | L

## FA 통합분석
구분(C1) | 제품기능(C2) | 요구사항(C3) | 공정No(A1) | 공정명(A2) | 공정기능(A3) | 제품특성(A4) | 특별특성(A4) | 4M | 작업요소(B1) | 요소기능(B2) | 공정특성(B3) | 특별특성(B3) | 고장영향(C4) | 고장형태(A5) | 고장원인(B4) | S | O | D | AP | DC추천1 | DC추천2 | PC추천1 | PC추천2 | O추천 | D추천
YP |  |  | 10 |  | IQA(입고검사)를 통해 입고 Wafer의 표면 상태 및 Lot 정보를 검증한다 | Wafer 두께 (Wafer Thickness, μm) |  | IM | 입고 Wafer | 입고 Wafer가 공정 투입의 원재료로서 품질 기준 적합 여부를 결정한다 |  |  | Particle 오염으로 인한 제품 특성 이상 | 두께 규격 이탈 | 자재 품질 부적합 | 1 | 1 | 1 | L | 바코드 스캐너, 검사, 매 LOT |  | 보관 조건(온습도) 관리
YP |  |  | 10 |  | IQA(입고검사)를 통해 입고 Wafer의 표면 상태 및 Lot 정보를 검증한다 | Wafer TTV (Total Thickness Variation, μm) |  | MC | 두께 측정기 | 두께 측정기가 Wafer 두께를 측정하여 규격 적합 데이터를 제공한다 |  |  | Particle 오염으로 인한 제품 특성 이상 | TTV 규격 초과 | 측정 오차 | 1 | 1 | 1 | L | 바코드 스캐너, 검사, 매 LOT |  | 보관 조건(온습도) 관리
YP |  |  | 10 |  | IQA(입고검사)를 통해 입고 Wafer의 표면 상태 및 Lot 정보를 검증한다 | Wafer 두께 (Wafer Thickness, μm) |  | MN | IQA 검사원 | IQA 검사원이 입고 Wafer 외관 및 Lot 정보를 확인하여 합부를 판정한다 |  |  | Particle 오염으로 인한 제품 특성 이상 | 두께 규격 이탈 | 판정 기준 오적용 | 1 | 1 | 1 | L | 바코드 스캐너, 검사, 매 LOT |  | 보관 조건(온습도) 관리
YP |  |  | 10 |  | IQA(입고검사)를 통해 입고 Wafer의 표면 상태 및 Lot 정보를 검증한다 | Wafer TTV (Total Thickness Variation, μm) |  | EN | 검사실 | 검사실이 조도·청정도를 유지하여 정확한 외관 검사 환경을 제공한다 |  |  | Particle 오염으로 인한 제품 특성 이상 | TTV 규격 초과 | 환경 조건 이탈 | 1 | 1 | 1 | L | 바코드 스캐너, 검사, 매 LOT |  | 보관 조건(온습도) 관리
YP |  |  | 20 |  | Sorter 장비를 이용하여 Wafer를 공정 카세트에 정렬·투입한다 | Wafer 정렬 정확도 |  | IM | Wafer Cassette | Wafer Cassette가 Wafer를 안전하게 수납하여 이송을 지원한다 |  |  | Particle 오염으로 인한 제품 특성 이상 | Wafer 정렬 불량 | 자재 품질 부적합 | 1 | 1 | 1 | L | OCR Reader 자동 인식 확인, Sorter 장비 정렬 센서 검증 |  | 센서 교정(Calibration) 주기 관리
YP |  |  | 20 |  | Sorter 장비를 이용하여 Wafer를 공정 카세트에 정렬·투입한다 | OCR ID 인식 정확도 |  | MN | Sorter 작업자 | Sorter 작업자가 카세트 장착 및 공정 조건을 설정하여 정렬 작업을 수행한다 |  |  | Particle 오염으로 인한 제품 특성 이상 | OCR ID 오인식 또는 Lot 혼입 (ID Mismatch/Lot Mix) | 작업 숙련도 부족 | 1 | 1 | 1 | L | OCR Reader 자동 인식 확인, Sorter 장비 정렬 센서 검증 |  | 센서 교정(Calibration) 주기 관리
YP |  |  | 20 |  | Sorter 장비를 이용하여 Wafer를 공정 카세트에 정렬·투입한다 | Wafer 정렬 정확도 |  | MC | Sorter 장비 | Sorter 장비가 Wafer를 자동으로 정렬·이송하여 카세트에 적재한다 |  |  | Particle 오염으로 인한 제품 특성 이상 | Wafer 정렬 불량 | 정렬 센서 오작동 | 1 | 1 | 1 | L | OCR Reader 자동 인식 확인, Sorter 장비 정렬 센서 검증 |  | 센서 교정(Calibration) 주기 관리
YP |  |  | 20 |  | Sorter 장비를 이용하여 Wafer를 공정 카세트에 정렬·투입한다 | OCR ID 인식 정확도 |  | EN | Sorter 작업영역 | Sorter 작업영역이 ESD·파티클 환경을 유지하여 Wafer 오염을 방지한다 |  |  | Particle 오염으로 인한 제품 특성 이상 | OCR ID 오인식 또는 Lot 혼입 (ID Mismatch/Lot Mix) | 환경 조건 이탈 | 1 | 1 | 1 | L | OCR Reader 자동 인식 확인, Sorter 장비 정렬 센서 검증 |  | 센서 교정(Calibration) 주기 관리
YP |  |  | 20 |  | Sorter 장비를 이용하여 Wafer를 공정 카세트에 정렬·투입한다 | OCR ID 인식 정확도 |  | MC | Sorter 장비 | OCR Reader가 Wafer ID를 자동 인식하여 Lot 추적성을 제공한다 |  |  | Particle 오염으로 인한 제품 특성 이상 | OCR ID 오인식 또는 Lot 혼입 (ID Mismatch/Lot Mix) | OCR 인식 오류 | 1 | 1 | 1 | L | OCR Reader 자동 인식 확인, Sorter 장비 정렬 센서 검증 |  | 센서 교정(Calibration) 주기 관리
YP |  |  | 30 |  | Scrubber 장비로 Wafer 표면을 세정하여 파티클 및 이물을 제거한다 | 파티클 잔류수 (Particle Count, ea) |  | MN | Scrubber 작업자 | Scrubber 작업자가 세정 조건을 설정하고 공정을 감시하여 세정 품질을 확보한다 |  |  | Particle 오염으로 인한 제품 특성 이상 | Wafer 표면 이물 잔류 (Particle 오염) | 작업 숙련도 부족 | 1 | 1 | 1 | L
YP |  |  | 50 |  | UBM Sputter 후 Wafer 표면을 세정하여 파티클 및 이물을 제거한다 | 파티클 잔류수 (Particle Count, ea) |  | MC | Scrubber 장비 | Scrubber 장비가 DI Water를 분사하여 Sputter 후 파티클을 제거한다 |  |  | Particle 오염으로 인한 제품 특성 이상 | Wafer 표면 이물 잔류 (Particle 오염) | 노즐 막힘 | 1 | 1 | 1 | L |  |  | 보관 조건(온습도) 관리
YP |  |  | 50 |  | UBM Sputter 후 Wafer 표면을 세정하여 파티클 및 이물을 제거한다 | 파티클 잔류수 (Particle Count, ea) |  | MN | Scrubber2 작업자 | Scrubber2 작업자가 세정 조건을 설정하고 공정 완료를 확인한다 |  |  | Particle 오염으로 인한 제품 특성 이상 | Wafer 표면 이물 잔류 (Particle 오염) | 작업 숙련도 부족 | 1 | 1 | 1 | L |  |  | 보관 조건(온습도) 관리
YP |  |  | 50 |  | UBM Sputter 후 Wafer 표면을 세정하여 파티클 및 이물을 제거한다 | 파티클 잔류수 (Particle Count, ea) |  | EN | Scrubber2 작업영역 | Scrubber2 작업영역이 재오염 방지 환경을 유지한다 | 청정도 등급 (ISO Class) / 온습도 (Temp·Humidity) |  | Particle 오염으로 인한 제품 특성 이상 | Wafer 표면 이물 잔류 (Particle 오염) | 환경 조건 이탈 | 1 | 1 | 1 | L |  |  | 보관 조건(온습도) 관리
YP |  |  | 50 |  | UBM Sputter 후 Wafer 표면을 세정하여 파티클 및 이물을 제거한다 | 파티클 잔류수 (Particle Count, ea) |  | IM | DI Water | DI Water가 Wafer 표면을 세정하여 이물을 제거한다 |  |  | Particle 오염으로 인한 제품 특성 이상 | Wafer 표면 이물 잔류 (Particle 오염) | DI Water 비저항 저하 | 1 | 1 | 1 | L |  |  | 보관 조건(온습도) 관리
YP |  |  | 60 |  | Coater 장비로 Wafer 표면에 Photo Resist를 균일하게 도포한다 | PR 두께 (PR Thickness, μm) |  | MN | Coating 작업자 | Coating 작업자가 Coater Recipe를 설정하고 PR 도포 완료를 확인한다 |  |  | Particle 오염으로 인한 제품 특성 이상 | PR 두께 불균일 (PR Thickness Non-uniformity) | 작업 숙련도 부족 | 1 | 1 | 1 | L |  |  | 보관 조건(온습도) 관리
YP |  |  | 60 |  | Coater 장비로 Wafer 표면에 Photo Resist를 균일하게 도포한다 | PR 두께 (PR Thickness, μm) |  | EN | Yellow Room | Yellow Room이 UV 차단 환경을 유지하여 PR 노광을 방지한다 | 청정도 등급 (ISO Class) / 온습도 (Temp·Humidity) |  | Particle 오염으로 인한 제품 특성 이상 | PR 두께 불균일 (PR Thickness Non-uniformity) | 환경 조건 이탈 | 1 | 1 | 1 | L |  |  | 보관 조건(온습도) 관리
YP |  |  | 60 |  | Coater 장비로 Wafer 표면에 Photo Resist를 균일하게 도포한다 | PR 두께 (PR Thickness, μm) |  | IM | PR(Photo Resist) | PR(Photo Resist)이 감광 재료로서 패턴 형성의 기반을 제공한다 |  |  | Particle 오염으로 인한 제품 특성 이상 | PR 두께 불균일 (PR Thickness Non-uniformity) | PR 열화 | 1 | 1 | 1 | L |  |  | 보관 조건(온습도) 관리
YP |  |  | 60 |  | Coater 장비로 Wafer 표면에 Photo Resist를 균일하게 도포한다 | PR 두께 (PR Thickness, μm) |  | MC | Coater | Coater가 Wafer를 회전시켜 PR을 균일하게 도포한다 |  |  | Particle 오염으로 인한 제품 특성 이상 | PR 두께 불균일 (PR Thickness Non-uniformity) | RPM 편차 | 1 | 1 | 1 | L |  |  | 보관 조건(온습도) 관리
YP |  |  | 70 |  | Stepper/Scanner로 Mask 패턴을 Wafer에 노광하여 Bump 개구부 패턴을 형성한다 | CD(Critical Dimension, μm) |  | MC | Stepper/Scanner | Stepper/Scanner가 UV 광원으로 Mask 패턴을 Wafer에 정밀 전사한다 |  |  | Particle 오염으로 인한 제품 특성 이상 | CD 규격 이탈 (CD Out of Spec) | 에너지 편차 | 1 | 1 | 1 | L |  |  | 보관 조건(온습도) 관리
YP |  |  | 70 |  | Stepper/Scanner로 Mask 패턴을 Wafer에 노광하여 Bump 개구부 패턴을 형성한다 | CD(Critical Dimension, μm) |  | MN | Exposure 작업자 | Exposure 작업자가 Mask 정렬 및 노광 조건을 설정하여 패턴 전사를 수행한다 | 작업 숙련도 |  | Particle 오염으로 인한 제품 특성 이상 | CD 규격 이탈 (CD Out of Spec) | 작업 숙련도 부족 | 1 | 1 | 1 | L |  |  | 보관 조건(온습도) 관리
YP |  |  | 70 |  | Stepper/Scanner로 Mask 패턴을 Wafer에 노광하여 Bump 개구부 패턴을 형성한다 | CD(Critical Dimension, μm) |  | EN | Exposure 챔버 | Exposure 챔버가 온습도·진동 차단 환경을 유지하여 노광 정밀도를 확보한다 |  |  | Particle 오염으로 인한 제품 특성 이상 | CD 규격 이탈 (CD Out of Spec) | 환경 조건 이탈 | 1 | 1 | 1 | L |  |  | 보관 조건(온습도) 관리
YP |  |  | 70 |  | Stepper/Scanner로 Mask 패턴을 Wafer에 노광하여 Bump 개구부 패턴을 형성한다 | CD(Critical Dimension, μm) |  | IM | Mask(Reticle) | Mask(Reticle)이 Bump 패턴 정보를 제공하여 CD 형성의 기준이 된다 |  |  | Particle 오염으로 인한 제품 특성 이상 | CD 규격 이탈 (CD Out of Spec) | Mask 결함 | 1 | 1 | 1 | L |  |  | 보관 조건(온습도) 관리
YP |  |  | 80 |  | Developer로 노광된 PR을 현상하여 Bump 형성용 Opening을 정확하게 형성한다 | Opening 정확도 (Opening Accuracy, μm) |  | MN | Develop 작업자 | Develop 작업자가 현상 조건을 설정하고 Opening 형성 결과를 확인한다 |  |  | Particle 오염으로 인한 제품 특성 이상 | Under/Over develop (Opening 불량) | 작업 숙련도 부족 | 1 | 1 | 1 | L
YP |  |  | 80 |  | Developer로 노광된 PR을 현상하여 Bump 형성용 Opening을 정확하게 형성한다 | Opening 정확도 (Opening Accuracy, μm) |  | EN | Develop 작업영역 | Develop 작업영역이 온도·습도를 유지하여 현상 균일성을 확보한다 | 청정도 등급 (ISO Class) / 온습도 (Temp·Humidity) |  | Particle 오염으로 인한 제품 특성 이상 | Under/Over develop (Opening 불량) | 환경 조건 이탈 | 1 | 1 | 1 | L
YP |  |  | 90 |  | Descum 장비로 O₂ Plasma 처리하여 PR 개구부 내 잔류 Scum을 완전 제거한다 | PR 잔사 수 (Scum Count, ea) |  | MN | Descum 작업자 | Descum 작업자가 O₂ Plasma 조건을 설정하고 Scum 제거를 확인한다 | 작업 숙련도 |  | Particle 오염으로 인한 제품 특성 이상 | PR Scum 잔류 (Descum 불완전) | 작업 숙련도 부족 | 1 | 1 | 1 | L | 육안 검사, 외관 확인, 매 LOT |  | 보관 조건(온습도) 관리
YP |  |  | 90 |  | Descum 장비로 O₂ Plasma 처리하여 PR 개구부 내 잔류 Scum을 완전 제거한다 | PR 잔사 수 (Scum Count, ea) |  | EN | Descum 챔버 | Descum 챔버가 균일한 Plasma 환경을 제공하여 Scum 제거 균일성을 확보한다 |  |  | Particle 오염으로 인한 제품 특성 이상 | PR Scum 잔류 (Descum 불완전) | 환경 조건 이탈 | 1 | 1 | 1 | L | 육안 검사, 외관 확인, 매 LOT |  | 보관 조건(온습도) 관리
YP |  |  | 90 |  | Descum 장비로 O₂ Plasma 처리하여 PR 개구부 내 잔류 Scum을 완전 제거한다 | PR 잔사 수 (Scum Count, ea) |  | IM | O₂ Gas | O₂ Gas가 Plasma 반응 가스로서 Scum 산화·제거에 기여한다 | Gas 유량 (Flow Rate, sccm) |  | Particle 오염으로 인한 제품 특성 이상 | PR Scum 잔류 (Descum 불완전) | Gas 유량 편차 | 1 | 1 | 1 | L | 육안 검사, 외관 확인, 매 LOT |  | 보관 조건(온습도) 관리
YP |  |  | 90 |  | Descum 장비로 O₂ Plasma 처리하여 PR 개구부 내 잔류 Scum을 완전 제거한다 | PR 잔사 수 (Scum Count, ea) |  | MC | Descum 장비 | Descum 장비가 O₂ Plasma를 발생시켜 PR 개구부 내 Scum을 제거한다 | O₂ Plasma Power (W) |  | Particle 오염으로 인한 제품 특성 이상 | PR Scum 잔류 (Descum 불완전) | Power 불안정 | 1 | 1 | 1 | L | 육안 검사, 외관 확인, 매 LOT |  | 보관 조건(온습도) 관리
YP |  |  | 110 |  | Strip 장비로 도금 후 잔류 PR을 완전히 제거하여 Bump 형성 영역을 노출한다 | PR 잔사 (Strip Residue, ea) |  | MC | Strip 장비 | Strip 장비가 용제를 공급·가열하여 잔류 PR을 완전히 제거한다 | Strip 온도 (Temperature, ℃) |  | Particle 오염으로 인한 제품 특성 이상 | PR 잔사 잔류 (Strip 불완전) | 온도 편차 | 1 | 1 | 1 | L |  |  | 보관 조건(온습도) 관리
YP |  |  | 110 |  | Strip 장비로 도금 후 잔류 PR을 완전히 제거하여 Bump 형성 영역을 노출한다 | PR 잔사 (Strip Residue, ea) |  | IM | Strip 용제 | Strip 용제가 PR을 용해하여 잔사 없이 제거한다 |  |  | Particle 오염으로 인한 제품 특성 이상 | PR 잔사 잔류 (Strip 불완전) | 자재 품질 부적합 | 1 | 1 | 1 | L |  |  | 보관 조건(온습도) 관리
YP |  |  | 110 |  | Strip 장비로 도금 후 잔류 PR을 완전히 제거하여 Bump 형성 영역을 노출한다 | PR 잔사 (Strip Residue, ea) |  | MN | Strip 작업자 | Strip 작업자가 Strip 조건을 설정하고 PR 잔사 제거를 확인한다 | 작업 숙련도 |  | Particle 오염으로 인한 제품 특성 이상 | PR 잔사 잔류 (Strip 불완전) | 작업 숙련도 부족 | 1 | 1 | 1 | L |  |  | 보관 조건(온습도) 관리
YP |  |  | 110 |  | Strip 장비로 도금 후 잔류 PR을 완전히 제거하여 Bump 형성 영역을 노출한다 | PR 잔사 (Strip Residue, ea) |  | EN | Strip 작업영역 | Strip 작업영역이 환기·안전 환경을 유지하여 작업 안전성을 확보한다 |  |  | Particle 오염으로 인한 제품 특성 이상 | PR 잔사 잔류 (Strip 불완전) | 환경 조건 이탈 | 1 | 1 | 1 | L |  |  | 보관 조건(온습도) 관리
YP |  |  | 120 |  | Au Etchant를 이용하여 Bump 외부 Au Seed Layer를 선택적으로 식각·제거한다 | 에칭 잔류물 (Etch Residue, ea) |  | MC | Au Etch 장비 | Au Etch 장비가 Au Etchant를 공급하여 Bump 외부 Au Seed를 선택 식각한다 |  |  | Particle 오염으로 인한 제품 특성 이상 | 에칭 부족/과다 (Under/Over Etch) | 에칭 시간 편차 | 1 | 1 | 1 | L | 육안 검사, 외관 확인, 매 LOT |  | 보관 조건(온습도) 관리
YP |  |  | 120 |  | Au Etchant를 이용하여 Bump 외부 Au Seed Layer를 선택적으로 식각·제거한다 | 에칭 잔류물 (Etch Residue, ea) |  | MN | Au Etch 작업자 | Au Etch 작업자가 식각 조건을 설정하고 잔류물 제거를 확인한다 |  |  | Particle 오염으로 인한 제품 특성 이상 | 에칭 부족/과다 (Under/Over Etch) | 작업 숙련도 부족 | 1 | 1 | 1 | L | 육안 검사, 외관 확인, 매 LOT |  | 보관 조건(온습도) 관리
YP |  |  | 120 |  | Au Etchant를 이용하여 Bump 외부 Au Seed Layer를 선택적으로 식각·제거한다 | 에칭 잔류물 (Etch Residue, ea) |  | EN | Etch 작업영역 | Etch 작업영역이 약액 안전 환경을 유지하여 작업 안전성을 확보한다 | 청정도 등급 (ISO Class) / 온습도 (Temp·Humidity) |  | Particle 오염으로 인한 제품 특성 이상 | 에칭 부족/과다 (Under/Over Etch) | 환경 조건 이탈 | 1 | 1 | 1 | L | 육안 검사, 외관 확인, 매 LOT |  | 보관 조건(온습도) 관리
YP |  |  | 120 |  | Au Etchant를 이용하여 Bump 외부 Au Seed Layer를 선택적으로 식각·제거한다 | 에칭 잔류물 (Etch Residue, ea) |  | MC | Au Etch 장비 | Au Etch 장비가 Au Etchant를 공급하여 Bump 외부 Au Seed를 선택 식각한다 |  |  | Particle 오염으로 인한 제품 특성 이상 | 에칭 부족/과다 (Under/Over Etch) | Au Etch Rate 편차 | 1 | 1 | 1 | L | 육안 검사, 외관 확인, 매 LOT |  | 보관 조건(온습도) 관리
YP |  |  | 130 |  | TiW Etchant를 이용하여 Bump 외부 TiW Seed Layer를 선택적으로 식각·제거한다 | Seed 잔류물 (Seed Residue, ea) |  | MC | TiW Etch 장비 | TiW Etch 장비가 TiW Etchant를 공급하여 Bump 외부 TiW Seed를 선택 식각한다 |  |  | Particle 오염으로 인한 제품 특성 이상 | TiW Etch 후 잔류 Film 이상 (Under/Over etch) | 온도 편차 | 1 | 1 | 1 | L |  |  | 보관 조건(온습도) 관리
YP |  |  | 130 |  | TiW Etchant를 이용하여 Bump 외부 TiW Seed Layer를 선택적으로 식각·제거한다 | Seed 잔류물 (Seed Residue, ea) |  | IM | TiW Etchant | TiW Etchant가 TiW Seed Layer를 선택적으로 식각하여 절연 구조를 완성한다 |  |  | Particle 오염으로 인한 제품 특성 이상 | TiW Etch 후 잔류 Film 이상 (Under/Over etch) | 자재 품질 부적합 | 1 | 1 | 1 | L |  |  | 보관 조건(온습도) 관리
YP |  |  | 130 |  | TiW Etchant를 이용하여 Bump 외부 TiW Seed Layer를 선택적으로 식각·제거한다 | Seed 잔류물 (Seed Residue, ea) |  | MN | TiW Etch 작업자 | TiW Etch 작업자가 식각 조건을 설정하고 Seed 잔류물 제거를 확인한다 | 작업 숙련도 |  | Particle 오염으로 인한 제품 특성 이상 | TiW Etch 후 잔류 Film 이상 (Under/Over etch) | 작업 숙련도 부족 | 1 | 1 | 1 | L |  |  | 보관 조건(온습도) 관리
YP |  |  | 130 |  | TiW Etchant를 이용하여 Bump 외부 TiW Seed Layer를 선택적으로 식각·제거한다 | Seed 잔류물 (Seed Residue, ea) |  | EN | TiW Etch 작업영역 | TiW Etch 작업영역이 약액 안전 환경을 유지한다 |  |  | Particle 오염으로 인한 제품 특성 이상 | TiW Etch 후 잔류 Film 이상 (Under/Over etch) | 환경 조건 이탈 | 1 | 1 | 1 | L |  |  | 보관 조건(온습도) 관리
YP |  |  | 130 |  | TiW Etchant를 이용하여 Bump 외부 TiW Seed Layer를 선택적으로 식각·제거한다 | Seed 잔류물 (Seed Residue, ea) |  | MC | TiW Etch 장비 | TiW Etch 장비가 TiW Etchant를 공급하여 Bump 외부 TiW Seed를 선택 식각한다 |  |  | Particle 오염으로 인한 제품 특성 이상 | TiW Etch 후 잔류 Film 이상 (Under/Over etch) | Etch Rate 편차 | 1 | 1 | 1 | L |  |  | 보관 조건(온습도) 관리
YP |  |  | 140 |  | Anneal 장비로 열처리하여 Au Bump와 Al PAD 간 IMC 두께를 적정 수준으로 형성한다 | IMC 두께 (IMC Thickness, μm) |  | MC | Anneal 장비 | Anneal 장비가 설정 온도로 Wafer를 가열하여 IMC 성장을 제어한다 |  |  | Particle 오염으로 인한 제품 특성 이상 | IMC 과성장 (IMC Overgrowth) | 온도 과다/부족 | 1 | 1 | 1 | L | 육안 검사, 외관 확인, 매 LOT |  | 수입품질 관리(IQC), 자재 성적서(COC) 확인
YP |  |  | 140 |  | Anneal 장비로 열처리하여 Au Bump와 Al PAD 간 IMC 두께를 적정 수준으로 형성한다 | IMC 두께 (IMC Thickness, μm) |  | EN | N₂ 공급장치 | N₂ 공급장치가 N₂ Gas를 안정적으로 공급하여 Anneal 분위기를 유지한다 |  |  | Particle 오염으로 인한 제품 특성 이상 | IMC 과성장 (IMC Overgrowth) | 유량 부족 | 1 | 1 | 1 | L | 육안 검사, 외관 확인, 매 LOT |  | 수입품질 관리(IQC), 자재 성적서(COC) 확인
YP |  |  | 140 |  | Anneal 장비로 열처리하여 Au Bump와 Al PAD 간 IMC 두께를 적정 수준으로 형성한다 | IMC 두께 (IMC Thickness, μm) |  | IM | N₂ Gas | N₂ Gas가 불활성 분위기를 제공하여 Anneal 중 산화를 방지한다 |  |  | Particle 오염으로 인한 제품 특성 이상 | IMC 과성장 (IMC Overgrowth) | 자재 품질 부적합 | 1 | 1 | 1 | L | 육안 검사, 외관 확인, 매 LOT |  | 수입품질 관리(IQC), 자재 성적서(COC) 확인
YP |  |  | 140 |  | Anneal 장비로 열처리하여 Au Bump와 Al PAD 간 IMC 두께를 적정 수준으로 형성한다 | IMC 두께 (IMC Thickness, μm) |  | MN | Anneal 작업자 | Anneal 작업자가 온도·시간 조건을 설정하고 열처리 완료를 확인한다 |  |  | Particle 오염으로 인한 제품 특성 이상 | IMC 과성장 (IMC Overgrowth) | 작업 숙련도 부족 | 1 | 1 | 1 | L | 육안 검사, 외관 확인, 매 LOT |  | 수입품질 관리(IQC), 자재 성적서(COC) 확인
YP |  |  | 160 |  | Clean 장비로 Wafer 표면의 잔류 이물을 세정하여 출하 전 청정도를 확보한다 | 파티클 잔류수 (Particle Count, ea) |  | MC | Clean 장비 | Clean 장비가 DI Water를 이용하여 최종 Wafer 표면 파티클을 제거한다 |  |  | Particle 오염으로 인한 제품 특성 이상 | Wafer 표면 이물 잔류 (Particle 오염) | 노즐 막힘 | 1 | 1 | 1 | L | 비전검사, 매 LOT
YP |  |  | 160 |  | Clean 장비로 Wafer 표면의 잔류 이물을 세정하여 출하 전 청정도를 확보한다 | 파티클 잔류수 (Particle Count, ea) |  | MN | Clean 작업자 | Clean 작업자가 세정 조건을 설정하고 파티클 제거 결과를 확인한다 |  |  | Particle 오염으로 인한 제품 특성 이상 | Wafer 표면 이물 잔류 (Particle 오염) | 작업 숙련도 부족 | 1 | 1 | 1 | L | 비전검사, 매 LOT
YP |  |  | 180 |  | Sorter3 장비로 Wafer를 출하 카세트에 정확히 정렬·이송한다 | Wafer 정렬 정확도 |  | MC | Sorter3 MC 작업요소 | Sorter3 MC 작업요소을(를) 수행하여 결과를 제공한다 | 정렬 반복 정밀도 (Repeatability, μm) |  | Particle 오염으로 인한 제품 특성 이상 | Wafer 정렬 불량 | 정렬 센서 오작동 | 1 | 1 | 1 | L
YP |  |  | 190 |  | AVI 장비로 Wafer 전면 외관 결함을 자동 검사하여 불량을 검출한다 | Defect 수 (Defect Count, ea) |  | EN | AVI EN 작업요소 | AVI EN 작업요소을(를) 수행하여 결과를 제공한다 | 청정도 등급 (ISO Class) / 온습도 (Temp·Humidity) |  | Particle 오염으로 인한 제품 특성 이상 | AVI 검사 불량 미검출 (Visual Defect Escape) | 환경 조건 이탈 | 1 | 1 | 1 | L | AVI 장비 전수 자동 외관검사, 매 Wafer

## VERIFY
검증항목 | 엑셀수식값 | 설명
FM_COUNT |  | A5 고장형태 건수
FC_COUNT |  | B4 고장원인 건수
FE_COUNT |  | C4 고장영향 건수
CHAIN_COUNT |  | FC 고장사슬 행수
L1_ROWS | 20 | L1 통합 데이터 행 수
L2_ROWS | 22 | L2 통합 데이터 행 수
L3_ROWS | 96 | L3 통합 데이터 행 수
FC_ROWS | 49 | FC 고장사슬 데이터 행 수
FA_ROWS | 49 | FA 통합분석 데이터 행 수