## FC 고장사슬
FE구분 | FE(고장영향) | L2-1.공정번호 | FM(고장형태) | 4M | 작업요소(WE) | FC(고장원인) | B5.예방관리 | A6.검출관리 | O | D | AP
YP | PR 두께 Spec Out으로 인한 패턴 불량 | 01 | 파티클 초과 | EN | 클린룸 | 온습도 제어 이탈 | P:FFU 풍속 정기 측정 및 PM, 이상 시 알람 인터록 | D:Particle Counter 파티클 측정, 매 근무조 실시 | 2 | 8
YP | PR 두께 Spec Out으로 인한 패턴 불량 | 01 | 파티클 초과 | MN | 클린룸 담당자 | 작업 숙련도 부족 | P:클린룸 작업자 교육 및 인증, 작업표준서 게시 | D:Particle Counter 파티클 측정, 매 근무조 실시 | 3 | 8
YP | PR 두께 Spec Out으로 인한 패턴 불량 | 01 | 파티클 초과 | MC | 항온항습기 | 설비 가동률 저하 | P:항온항습기 정기 PM 및 교정, 온습도 실시간 모니터링 | D:Particle Counter 파티클 측정, 매 근무조 실시 | 3 | 8
YP | PR 두께 Spec Out으로 인한 패턴 불량 | 01 | 파티클 초과 | IM | HEPA 필터 소모품 | HEPA 필터 성능 저하 | P:HEPA 필터 정기 교체 주기 관리, 차압 모니터링 | D:Particle Counter 파티클 측정, 매 근무조 실시 | 4 | 8
YP | PR 두께 Spec Out으로 인한 패턴 불량 | 01 | 파티클 초과 | EN | FFU(Fan Filter Unit) | 풍속 저하 | P:FFU 풍속 정기 측정 및 PM, 이상 시 알람 인터록 | D:Particle Counter 파티클 측정, 매 근무조 실시 | 2 | 8
YP | PR 두께 Spec Out으로 인한 패턴 불량 | 01 | 파티클 초과 | MC | 항온항습기 | 습도(Humidity, %RH) 부적합 | P:항온항습기 정기 PM 및 교정, 온습도 실시간 모니터링 | D:Particle Counter 파티클 측정, 매 근무조 실시 | 3 | 8
YP | Particle 오염으로 인한 제품 특성 이상 | 10 | 두께 규격 이탈 | MC | HIGH POWER SCOPE | 광학 해상도(Optical Resolution, μm) 부적합 | P:두께 측정기 정기 교정(MSA), PM 일정 관리 | D:두께 측정기 전수 측정, 버니어 캘리퍼스 교차 검증 | 3 | 5
YP | Particle 오염으로 인한 제품 특성 이상 | 10 | 두께 규격 이탈 | MN | IQA 검사원 | 판정 기준 오적용 | P:검사원 인증 교육, 판정 기준서 최신화 및 게시 | D:두께 측정기 전수 측정, 버니어 캘리퍼스 교차 검증 | 5 | 5
YP | Particle 오염으로 인한 제품 특성 이상 | 10 | 두께 규격 이탈 | MC | 두께 측정기 | 측정 오차 | P:두께 측정기 정기 교정(MSA), PM 일정 관리 | D:두께 측정기 전수 측정, 버니어 캘리퍼스 교차 검증 | 3 | 5
YP | Particle 오염으로 인한 제품 특성 이상 | 10 | 두께 규격 이탈 | IM | 입고 Wafer | 자재 품질 부적합 | P:입고 Wafer 성적서 검토, 공급업체 SQC 모니터링 | D:두께 측정기 전수 측정, 버니어 캘리퍼스 교차 검증 | 4 | 5
YP | Particle 오염으로 인한 제품 특성 이상 | 10 | 두께 규격 이탈 | EN | 검사실 | 환경 조건 이탈 | P:검사실 청정도 및 조도 정기 점검 | D:두께 측정기 전수 측정, 버니어 캘리퍼스 교차 검증 | 4 | 5
YP | Wafer 표면 결함 미검출로 인한 후공정 유출 | 10 | TTV 규격 초과 | IM | 입고 Wafer | 자재 품질 부적합 | P:입고 Wafer 성적서 검토, 공급업체 SQC 모니터링 | D:두께 측정기 전수 측정, 버니어 캘리퍼스 교차 검증 | 4 | 5
YP | Wafer 표면 결함 미검출로 인한 후공정 유출 | 10 | TTV 규격 초과 | EN | 검사실 | 환경 조건 이탈 | P:검사실 청정도 및 조도 정기 점검 | D:두께 측정기 전수 측정, 버니어 캘리퍼스 교차 검증 | 4 | 5
YP | Wafer 표면 결함 미검출로 인한 후공정 유출 | 10 | TTV 규격 초과 | MC | HIGH POWER SCOPE | 광학 해상도(Optical Resolution, μm) 부적합 | P:두께 측정기 정기 교정(MSA), PM 일정 관리 | D:두께 측정기 전수 측정, 버니어 캘리퍼스 교차 검증 | 3 | 5
YP | Lot 혼입으로 인한 Wafer 수율 손실 | 20 | OCR ID 오인식 또는 Lot 혼입(ID Mismatch/Lot Mix) | MN | Sorter 작업자 | 작업 숙련도 부족 | P:Sorter 작업 표준 교육, 인증 후 투입 | D:OCR Reader 자동 인식 확인, Sorter 장비 정렬 센서 검증 | 5 | 1
YP | Lot 혼입으로 인한 Wafer 수율 손실 | 20 | OCR ID 오인식 또는 Lot 혼입(ID Mismatch/Lot Mix) | MC | Sorter 장비 | 정렬 센서 오작동 | P:Sorter 장비 정기 PM, 정렬 센서 교정 | D:OCR Reader 자동 인식 확인, Sorter 장비 정렬 센서 검증 | 3 | 1
YP | Lot 혼입으로 인한 Wafer 수율 손실 | 20 | OCR ID 오인식 또는 Lot 혼입(ID Mismatch/Lot Mix) | MC | OCR Reader | OCR 인식 오류 | P:OCR Reader 정기 교정, 인식률 일일 확인 | D:OCR Reader 자동 인식 확인, Sorter 장비 정렬 센서 검증 | 3 | 1
YP | Lot 혼입으로 인한 Wafer 수율 손실 | 20 | OCR ID 오인식 또는 Lot 혼입(ID Mismatch/Lot Mix) | IM | Wafer Cassette | 자재 품질 부적합 | P:Wafer Cassette 이상 유무 입고 검사 | D:OCR Reader 자동 인식 확인, Sorter 장비 정렬 센서 검증 | 4 | 1
YP | Lot 혼입으로 인한 Wafer 수율 손실 | 20 | OCR ID 오인식 또는 Lot 혼입(ID Mismatch/Lot Mix) | EN | Sorter 작업영역 | 환경 조건 이탈 | P:Sorter 작업영역 ESD 매트·손목 스트랩 점검 | D:OCR Reader 자동 인식 확인, Sorter 장비 정렬 센서 검증 | 4 | 1
YP | 전기적 Open/Short | 20 | Wafer 정렬 불량 | IM | Wafer Cassette | 자재 품질 부적합 | P:Wafer Cassette 이상 유무 입고 검사 | D:OCR Reader 자동 인식 확인, Sorter 장비 정렬 센서 검증 | 4 | 1
YP | 전기적 Open/Short | 20 | Wafer 정렬 불량 | EN | Sorter 작업영역 | 환경 조건 이탈 | P:Sorter 작업영역 ESD 매트·손목 스트랩 점검 | D:OCR Reader 자동 인식 확인, Sorter 장비 정렬 센서 검증 | 4 | 1
YP | 전기적 Open/Short | 20 | Wafer 정렬 불량 | MN | Sorter 작업자 | 작업 숙련도 부족 | P:Sorter 작업 표준 교육, 인증 후 투입 | D:OCR Reader 자동 인식 확인, Sorter 장비 정렬 센서 검증 | 5 | 1
YP | 전기적 Open/Short | 20 | Wafer 정렬 불량 | MC | Sorter 장비 | 정렬 센서 오작동 | P:Sorter 장비 정기 PM, 정렬 센서 교정 | D:OCR Reader 자동 인식 확인, Sorter 장비 정렬 센서 검증 | 3 | 1
YP | Bump Lift-off | 30 | Wafer 표면 이물 잔류(Particle 오염) | MN | Scrubber 작업자 | 작업 숙련도 부족 | P:Scrubber 작업 표준 교육, 인증 후 투입 | D:Particle Counter 세정 후 파티클 측정, 매 Lot | 5 | 1
YP | Bump Lift-off | 30 | Wafer 표면 이물 잔류(Particle 오염) | MC | Scrubber 장비 | 노즐 막힘 | P:Scrubber 장비 정기 PM, 노즐 주기 점검 | D:Particle Counter 세정 후 파티클 측정, 매 Lot | 4 | 1
YP | Bump Lift-off | 30 | Wafer 표면 이물 잔류(Particle 오염) | IM | DI Water | DI Water 비저항 저하 | P:DI Water 비저항 일일 측정, 기준 미달 시 교체 | D:Particle Counter 세정 후 파티클 측정, 매 Lot | 4 | 1
YP | Bump Lift-off | 30 | Wafer 표면 이물 잔류(Particle 오염) | EN | Scrubber 작업영역 | 환경 조건 이탈 | P:Scrubber 작업영역 청정도 정기 모니터링 | D:Particle Counter 세정 후 파티클 측정, 매 Lot | 4 | 1
YP | Bump간 Bridge | 40 | 막질 불균일(Film Non-uniformity) | MC | Sputter 장비 | Power 변동 | P:Au 증착 두께 인라인 모니터링, 정기 PM | D:4-Point Probe 두께 측정, SEM 단면 분석(샘플링) | 4 | 1
YP | Bump간 Bridge | 40 | 막질 불균일(Film Non-uniformity) | MC | Sputter 장비 | 전압 변동 | P:Au 증착 두께 인라인 모니터링, 정기 PM | D:4-Point Probe 두께 측정, SEM 단면 분석(샘플링) | 4 | 1
YP | Bump간 Bridge | 40 | 막질 불균일(Film Non-uniformity) | EN | 진공 챔버 | 진공 누설 | P:진공 챔버 기밀 점검, 진공도 실시간 인터록 | D:4-Point Probe 두께 측정, SEM 단면 분석(샘플링) | 2 | 1
YP | PR 두께 Spec Out으로 인한 패턴 불량 | 40 | UBM 두께 부족(Thickness Under Spec) | MC | DC Power Supply | 전압 안정도(Voltage Stability, V) 부적합 | P:Au 증착 두께 인라인 모니터링, 정기 PM | D:4-Point Probe 두께 측정, SEM 단면 분석(샘플링) | 4 | 1
YP | PR 두께 Spec Out으로 인한 패턴 불량 | 40 | UBM 두께 부족(Thickness Under Spec) | MN | Sputter 작업자 | 작업 숙련도 부족 | P:Sputter Recipe 승인제도, 작업 표준 교육 | D:4-Point Probe 두께 측정, SEM 단면 분석(샘플링) | 5 | 1
YP | PR 두께 Spec Out으로 인한 패턴 불량 | 40 | UBM 두께 부족(Thickness Under Spec) | MC | Sputter 장비 | RF Etch Amount 규격 이탈 | P:Sputter 장비 정기 PM, Power 실시간 모니터링 | D:4-Point Probe 두께 측정, SEM 단면 분석(샘플링) | 4 | 1
YP | PR 두께 Spec Out으로 인한 패턴 불량 | 40 | UBM 두께 부족(Thickness Under Spec) | MC | Sputter 장비 | TiW 증착 두께 편차 | P:DC Power Supply 전압 안정도 정기 교정 | D:4-Point Probe 두께 측정, SEM 단면 분석(샘플링) | 4 | 1
YP | PR 두께 Spec Out으로 인한 패턴 불량 | 40 | UBM 두께 부족(Thickness Under Spec) | MC | Sputter 장비 | Au 증착 두께 편차 | P:Au 증착 두께 인라인 모니터링, 정기 PM | D:4-Point Probe 두께 측정, SEM 단면 분석(샘플링) | 4 | 1
YP | PR 두께 Spec Out으로 인한 패턴 불량 | 40 | UBM 두께 부족(Thickness Under Spec) | IM | Ti Target | Target 소진 | P:Au 증착 두께 인라인 모니터링, 정기 PM | D:4-Point Probe 두께 측정, SEM 단면 분석(샘플링) | 4 | 1
YP | PR 두께 Spec Out으로 인한 패턴 불량 | 40 | UBM 두께 부족(Thickness Under Spec) | IM | Ti Target | Target 두께 잔량(Remaining Thickness, mm) 부적합 | P:Au 증착 두께 인라인 모니터링, 정기 PM | D:4-Point Probe 두께 측정, SEM 단면 분석(샘플링) | 4 | 1
YP | CD Spec Out으로 인한 Bump 형성 불량 | 50 | Wafer 표면 이물 잔류(Particle 오염) | EN | Scrubber2 작업영역 | 환경 조건 이탈 | P:Scrubber2 작업영역 청정도 정기 모니터링 | D:Particle Counter 세정 후 파티클 측정, 매 Lot | 4 | 1
YP | CD Spec Out으로 인한 Bump 형성 불량 | 50 | Wafer 표면 이물 잔류(Particle 오염) | MN | Scrubber2 작업자 | 작업 숙련도 부족 | P:Scrubber2 작업 표준 교육, 인증 후 투입 | D:Particle Counter 세정 후 파티클 측정, 매 Lot | 5 | 1
YP | CD Spec Out으로 인한 Bump 형성 불량 | 50 | Wafer 표면 이물 잔류(Particle 오염) | MC | Scrubber 장비 | 노즐 막힘 | P:Scrubber 장비 정기 PM, 노즐 주기 점검 | D:Particle Counter 세정 후 파티클 측정, 매 Lot | 4 | 1
YP | CD Spec Out으로 인한 Bump 형성 불량 | 50 | Wafer 표면 이물 잔류(Particle 오염) | IM | DI Water | DI Water 비저항 저하 | P:DI Water 비저항 일일 측정, 기준 미달 시 교체 | D:Particle Counter 세정 후 파티클 측정, 매 Lot | 4 | 1
YP | PR Scum 잔류로 인한 Au Bump 형성 불량 | 60 | PR 두께 불균일(PR Thickness Non-uniformity) | MN | Coating 작업자 | 작업 숙련도 부족 | P:Coater Recipe 승인제도, 작업 표준 교육 | D:α-step/Ellipsometer PR 두께 측정, 매 Lot | 5 | 1
YP | PR Scum 잔류로 인한 Au Bump 형성 불량 | 60 | PR 두께 불균일(PR Thickness Non-uniformity) | MC | Coater | RPM 편차 | P:Coater 정기 PM, RPM 교정 및 모니터링 | D:α-step/Ellipsometer PR 두께 측정, 매 Lot | 4 | 1
YP | PR Scum 잔류로 인한 Au Bump 형성 불량 | 60 | PR 두께 불균일(PR Thickness Non-uniformity) | IM | PR(Photo Resist) | PR 열화 | P:PR 보관 온도·유효기간 관리, 입고 검사 | D:α-step/Ellipsometer PR 두께 측정, 매 Lot | 4 | 1
YP | PR Scum 잔류로 인한 Au Bump 형성 불량 | 60 | PR 두께 불균일(PR Thickness Non-uniformity) | EN | Yellow Room | 환경 조건 이탈 | P:Yellow Room UV 조도 정기 점검, 기준 초과 시 알람 | D:α-step/Ellipsometer PR 두께 측정, 매 Lot | 4 | 1
YP | Bump Height Spec Out으로 인한 제품 특성 이상 | 70 | CD 규격 이탈(CD Out of Spec) | MN | Exposure 작업자 | 작업 숙련도 부족 | P:Exposure Recipe 승인제도, Mask 정렬 교육 | D:CD-SEM CD 측정, 매 Lot 샘플링 | 5 | 1
YP | Bump Height Spec Out으로 인한 제품 특성 이상 | 70 | CD 규격 이탈(CD Out of Spec) | MC | Stepper/Scanner | 에너지 편차 | P:Stepper/Scanner 광원 에너지 정기 교정, PM | D:CD-SEM CD 측정, 매 Lot 샘플링 | 4 | 1
YP | Bump Height Spec Out으로 인한 제품 특성 이상 | 70 | CD 규격 이탈(CD Out of Spec) | IM | Mask(Reticle) | Mask 결함 | P:Mask 이물·손상 입고 검사, 보관 기준 관리 | D:CD-SEM CD 측정, 매 Lot 샘플링 | 4 | 1
YP | Bump Height Spec Out으로 인한 제품 특성 이상 | 70 | CD 규격 이탈(CD Out of Spec) | EN | Exposure 챔버 | 환경 조건 이탈 | P:Exposure 챔버 온습도·진동 정기 점검 | D:CD-SEM CD 측정, 매 Lot 샘플링 | 3 | 1
YP | Plating 균일도 Spec Out으로 인한 Bump 특성 이상 | 80 | Under/Over develop(Opening 불량) | MN | Develop 작업자 | 작업 숙련도 부족 | P:Develop Recipe 승인제도, 작업 표준 교육 | D:SEM Opening 치수 측정, 매 Lot 샘플링 | 5 | 1
YP | Plating 균일도 Spec Out으로 인한 Bump 특성 이상 | 80 | Under/Over develop(Opening 불량) | MC | Developer | 현상 시간 편차 | P:Developer 현상 시간 자동 제어, PM 정기 실시 | D:SEM Opening 치수 측정, 매 Lot 샘플링 | 4 | 1
YP | Plating 균일도 Spec Out으로 인한 Bump 특성 이상 | 80 | Under/Over develop(Opening 불량) | IM | 현상액(TMAH) | 농도 편차 | P:현상액 농도 정기 측정, 기준 이탈 시 교체 | D:SEM Opening 치수 측정, 매 Lot 샘플링 | 4 | 1
YP | Plating 균일도 Spec Out으로 인한 Bump 특성 이상 | 80 | Under/Over develop(Opening 불량) | EN | Develop 작업영역 | 환경 조건 이탈 | P:Develop 작업영역 온도·습도 모니터링 | D:SEM Opening 치수 측정, 매 Lot 샘플링 | 4 | 1
SP | IMC 과성장에 의한 접합부 열화 | 90 | PR Scum 잔류(Descum 불완전) | MN | Descum 작업자 | 작업 숙련도 부족 | P:Descum Recipe 승인제도, 작업 표준 교육 | D:SEM Scum 유무 확인, 매 Lot 샘플링 | 5 | 1
SP | IMC 과성장에 의한 접합부 열화 | 90 | PR Scum 잔류(Descum 불완전) | MC | Descum 장비 | Power 불안정 | P:Descum 장비 Power 안정도 정기 교정, PM | D:SEM Scum 유무 확인, 매 Lot 샘플링 | 4 | 1
SP | IMC 과성장에 의한 접합부 열화 | 90 | PR Scum 잔류(Descum 불완전) | IM | O₂ Gas | Gas 유량 편차 | P:O₂ Gas 유량 자동 제어, 기준 이탈 시 인터록 | D:SEM Scum 유무 확인, 매 Lot 샘플링 | 2 | 1
SP | IMC 과성장에 의한 접합부 열화 | 90 | PR Scum 잔류(Descum 불완전) | EN | Descum 챔버 | 환경 조건 이탈 | P:Descum 챔버 기밀 및 균일도 정기 점검 | D:SEM Scum 유무 확인, 매 Lot 샘플링 | 4 | 1
SP | 라벨 불일치로 인한 Lot 혼입 불량 유출 | 100 | Au 순도 저하(Purity Degradation) | MC | Au Plating Tank | 도금 균일도 편차 | P:Au Plating Tank 정기 PM, 전류밀도 실시간 모니터링 | D:높이 측정기 전수 높이 측정, XRF 순도 분석(샘플링) | 4 | 4
SP | 라벨 불일치로 인한 Lot 혼입 불량 유출 | 100 | Au 순도 저하(Purity Degradation) | IM | Au 도금액(Au Ion Solution) | 농도 저하 | P:Au 도금액 Au 이온 농도 정기 분석, 기준 이탈 시 보충 | D:높이 측정기 전수 높이 측정, XRF 순도 분석(샘플링) | 4 | 4
SP | 라벨 불일치로 인한 Lot 혼입 불량 유출 | 100 | Au 순도 저하(Purity Degradation) | EN | Plating 작업영역 | 환경 조건 이탈 | P:Plating 작업영역 온도·습도 정기 모니터링 | D:높이 측정기 전수 높이 측정, XRF 순도 분석(샘플링) | 4 | 4
SP | Particle 오염 불량 유출로 인한 고객 기능 이상 | 100 | Au Bump 높이 편차(Height Variation) | MN | Plating 작업자 | 작업 숙련도 부족 | P:도금 Recipe 승인제도, 전류밀도 설정 교육 | D:높이 측정기 전수 높이 측정, XRF 순도 분석(샘플링) | 4 | 4
SP | Particle 오염 불량 유출로 인한 고객 기능 이상 | 100 | Au Bump 높이 편차(Height Variation) | MC | Au Plating Tank | 전류밀도 편차 | P:Au Plating Tank 정기 PM, 전류밀도 실시간 모니터링 | D:높이 측정기 전수 높이 측정, XRF 순도 분석(샘플링) | 4 | 4
SP | Particle 오염 불량 유출로 인한 고객 기능 이상 | 100 | Au Bump 높이 편차(Height Variation) | MC | Au Plating Tank | 전류 변동 | P:정류기(Rectifier) 정기 교정, 출력 전류 모니터링 | D:높이 측정기 전수 높이 측정, XRF 순도 분석(샘플링) | 4 | 4
SP | Particle 오염 불량 유출로 인한 고객 기능 이상 | 100 | Au Bump 높이 편차(Height Variation) | MC | 정류기(Rectifier) | 출력 전류(Output Current, A) 부적합 | P:도금 균일도 SPC 관리, 정기 전류 분포 측정 | D:높이 측정기 전수 높이 측정, XRF 순도 분석(샘플링) | 3 | 4
SP | 외관 결함 불량 유출(고객 Outgoing Defect) | 110 | PR 잔사 잔류(Strip 불완전) | MN | Strip 작업자 | 작업 숙련도 부족 | P:Strip Recipe 승인제도, 온도 설정 교육 | D:SEM PR 잔사 확인, 매 Lot 샘플링 | 4 | 1
SP | 외관 결함 불량 유출(고객 Outgoing Defect) | 110 | PR 잔사 잔류(Strip 불완전) | MC | Strip 장비 | 온도 편차 | P:Strip 장비 온도 교정, 정기 PM | D:SEM PR 잔사 확인, 매 Lot 샘플링 | 4 | 1
SP | 외관 결함 불량 유출(고객 Outgoing Defect) | 110 | PR 잔사 잔류(Strip 불완전) | IM | Strip 용제 | 자재 품질 부적합 | P:Strip 용제 농도 정기 측정, 기준 이탈 시 교체 | D:SEM PR 잔사 확인, 매 Lot 샘플링 | 4 | 1
SP | 외관 결함 불량 유출(고객 Outgoing Defect) | 110 | PR 잔사 잔류(Strip 불완전) | EN | Strip 작업영역 | 환경 조건 이탈 | P:Strip 작업영역 환기 상태 정기 점검 | D:SEM PR 잔사 확인, 매 Lot 샘플링 | 3 | 1
SP | 고객 Packing 기준 부적합으로 인한 납품 Reject | 120 | 에칭 부족/과다(Under/Over Etch) | MN | Au Etch 작업자 | 작업 숙련도 부족 | P:Au Etch Recipe 승인제도, 작업 표준 교육 | D:SEM 에칭 잔류물 확인, 매 Lot 샘플링 | 5 | 1
SP | 고객 Packing 기준 부적합으로 인한 납품 Reject | 120 | 에칭 부족/과다(Under/Over Etch) | MC | Au Etch 장비 | 에칭 시간 편차 | P:Au Etch 장비 식각 시간 자동 제어, 정기 PM | D:SEM 에칭 잔류물 확인, 매 Lot 샘플링 | 4 | 1
SP | 고객 Packing 기준 부적합으로 인한 납품 Reject | 120 | 에칭 부족/과다(Under/Over Etch) | MC | Au Etch 장비 | Au Etch Rate 편차 | P:Au Etch Rate 정기 모니터링, 교정 | D:SEM 에칭 잔류물 확인, 매 Lot 샘플링 | 4 | 1
SP | 고객 Packing 기준 부적합으로 인한 납품 Reject | 120 | 에칭 부족/과다(Under/Over Etch) | IM | Au Etchant | H₂O₂ 농도 편차에 의한 Etch Rate 이탈 | P:H₂O₂ 농도 정기 측정, 기준 이탈 시 교체 | D:SEM 에칭 잔류물 확인, 매 Lot 샘플링 | 4 | 1
SP | 고객 Packing 기준 부적합으로 인한 납품 Reject | 120 | 에칭 부족/과다(Under/Over Etch) | EN | Etch 작업영역 | 환경 조건 이탈 | P:Etch 작업영역 환기 및 약액 안전 정기 점검 | D:SEM 에칭 잔류물 확인, 매 Lot 샘플링 | 3 | 1
SP | IMC 두께 Spec Out으로 인한 접합부 신뢰성 저하 | 130 | TiW Etch 후 잔류 Film 이상(Under/Over etch) | MN | TiW Etch 작업자 | 작업 숙련도 부족 | P:TiW Etch Recipe 승인제도, 작업 표준 교육 | D:SEM Seed 잔류물 확인, 매 Lot 샘플링 | 5 | 1
SP | IMC 두께 Spec Out으로 인한 접합부 신뢰성 저하 | 130 | TiW Etch 후 잔류 Film 이상(Under/Over etch) | MC | TiW Etch 장비 | Etch Rate 편차 | P:TiW Etch 장비 온도 교정, 정기 PM | D:SEM Seed 잔류물 확인, 매 Lot 샘플링 | 4 | 1
SP | IMC 두께 Spec Out으로 인한 접합부 신뢰성 저하 | 130 | TiW Etch 후 잔류 Film 이상(Under/Over etch) | EN | TiW Etch 작업영역 | 환경 조건 이탈 | P:TiW Etch 작업영역 환기 및 약액 안전 정기 점검 | D:SEM Seed 잔류물 확인, 매 Lot 샘플링 | 3 | 1
USER | 고객 라인 정지, 클레임 | 140 | IMC 과성장(IMC Overgrowth) | MN | Anneal 작업자 | 작업 숙련도 부족 | P:Anneal Recipe 승인제도, 온도·시간 설정 교육 | D:TEM/SEM IMC 두께 분석, 매 Lot 샘플링 | 4 | 1
USER | 고객 라인 정지, 클레임 | 140 | IMC 과성장(IMC Overgrowth) | MC | Anneal 장비 | 온도 과다/부족 | P:Anneal 장비 온도 교정, 정기 PM | D:TEM/SEM IMC 두께 분석, 매 Lot 샘플링 | 4 | 1
USER | 고객 라인 정지, 클레임 | 140 | IMC 과성장(IMC Overgrowth) | IM | N₂ Gas | 자재 품질 부적합 | P:N₂ Gas 유량 자동 제어, 순도 정기 분석 | D:TEM/SEM IMC 두께 분석, 매 Lot 샘플링 | 4 | 1
USER | 고객 라인 정지, 클레임 | 140 | IMC 과성장(IMC Overgrowth) | EN | N₂ 공급장치 | 유량 부족 | P:N₂ 공급장치 유량 모니터링, 기준 이탈 시 알람 | D:TEM/SEM IMC 두께 분석, 매 Lot 샘플링 | 4 | 1
USER | 고객 라인 정지, 클레임 | 140 | IMC 과성장(IMC Overgrowth) | MC | Anneal 장비 | 열처리 시간(Anneal Time, min) 부적합 | P:Anneal 장비 온도 교정, 정기 PM | D:TEM/SEM IMC 두께 분석, 매 Lot 샘플링 | 4 | 1
USER | RoHS 부적합으로 인한 리콜·법적 조치 | 150 | Bump 높이 규격 이탈(Height Out of Spec) | MC | 높이 측정기 | 측정 오차 | P:높이 측정기 Co-planarity 측정 정밀도 정기 교정(MSA) | D:AVI 장비 전수 외관검사, 높이 측정기 전수 높이 측정 | 3 | 7
USER | RoHS 부적합으로 인한 리콜·법적 조치 | 150 | Bump 높이 규격 이탈(Height Out of Spec) | IM | 한도 견본 | 자재 품질 부적합 | P:한도 견본 정기 최신화, 승인 기준 관리 | D:AVI 장비 전수 외관검사, 높이 측정기 전수 높이 측정 | 4 | 7
USER | RoHS 부적합으로 인한 리콜·법적 조치 | 150 | Bump 높이 규격 이탈(Height Out of Spec) | EN | 검사실 | 환경 조건 이탈 | P:검사실 조도·청정도 정기 점검 | D:AVI 장비 전수 외관검사, 높이 측정기 전수 높이 측정 | 4 | 7
USER | 고객 신뢰도 하락 | 150 | Bump 외관 불량(Visual Defect) | MN | Final 검사원 | 판정 기준 오적용 | P:검사원 인증 교육, 판정 기준서 최신화 및 게시 | D:AVI 장비 전수 외관검사, 높이 측정기 전수 높이 측정 | 5 | 7
USER | 고객 신뢰도 하락 | 150 | Bump 외관 불량(Visual Defect) | MC | AVI 장비 | 해상도 저하 | P:AVI 장비 해상도 정기 교정, 기준 이미지 최신화 | D:AVI 장비 전수 외관검사, 높이 측정기 전수 높이 측정 | 3 | 7
USER | 고객 신뢰도 하락 | 150 | Bump 외관 불량(Visual Defect) | MC | 높이 측정기 | 측정 균일도 편차 | P:높이 측정기 정기 교정(MSA), PM 일정 관리 | D:AVI 장비 전수 외관검사, 높이 측정기 전수 높이 측정 | 3 | 7
YP | Particle 오염으로 인한 제품 특성 이상 | 160 | Wafer 표면 이물 잔류(Particle 오염) | MN | Clean 작업자 | 작업 숙련도 부족 | P:Clean 작업 표준 교육, 인증 후 투입 | D:Particle Counter 세정 후 파티클 측정, 매 Lot | 5 | 1
YP | Particle 오염으로 인한 제품 특성 이상 | 160 | Wafer 표면 이물 잔류(Particle 오염) | MC | Clean 장비 | 노즐 막힘 | P:Clean 장비 정기 PM, 노즐 주기 점검 | D:Particle Counter 세정 후 파티클 측정, 매 Lot | 4 | 1
YP | Particle 오염으로 인한 제품 특성 이상 | 160 | Wafer 표면 이물 잔류(Particle 오염) | IM | DI Water | 자재 품질 부적합 | P:DI Water 비저항 일일 측정, 기준 미달 시 교체 | D:Particle Counter 세정 후 파티클 측정, 매 Lot | 4 | 1
YP | Particle 오염으로 인한 제품 특성 이상 | 160 | Wafer 표면 이물 잔류(Particle 오염) | EN | Clean 작업영역 | 환경 조건 이탈 | P:Clean 작업영역 청정도 정기 모니터링 | D:Particle Counter 세정 후 파티클 측정, 매 Lot | 4 | 1
YP | Wafer 표면 결함 미검출로 인한 후공정 유출 | 170 | Wafer 표면 이물 잔류(Particle 오염) | MN | Scrubber3 작업자 | 작업 숙련도 부족 | P:Scrubber3 작업 표준 교육, 출하 기준 확인 | D:Particle Counter 파티클 측정, 출하 전 매 Lot | 5 | 1
YP | Wafer 표면 결함 미검출로 인한 후공정 유출 | 170 | Wafer 표면 이물 잔류(Particle 오염) | MC | Scrubber 장비 | 노즐 막힘 | P:Scrubber 장비 정기 PM, 노즐 주기 점검 | D:Particle Counter 파티클 측정, 출하 전 매 Lot | 4 | 1
YP | Wafer 표면 결함 미검출로 인한 후공정 유출 | 170 | Wafer 표면 이물 잔류(Particle 오염) | IM | DI Water | 자재 품질 부적합 | P:DI Water 비저항 일일 측정, 기준 미달 시 교체 | D:Particle Counter 파티클 측정, 출하 전 매 Lot | 4 | 1
YP | Wafer 표면 결함 미검출로 인한 후공정 유출 | 170 | Wafer 표면 이물 잔류(Particle 오염) | EN | Scrubber3 작업영역 | 환경 조건 이탈 | P:Scrubber3 작업영역 청정도 정기 모니터링 | D:Particle Counter 파티클 측정, 출하 전 매 Lot | 4 | 1
YP | Lot 혼입으로 인한 Wafer 수율 손실 | 180 | Wafer 정렬 불량 | MN | Sorter3 작업자 | 작업 숙련도 부족 | P:Sorter3 작업 표준 교육, 인증 후 투입 | D:Sorter3 정렬 센서 자동 확인, 매 Wafer | 5 | 1
YP | Lot 혼입으로 인한 Wafer 수율 손실 | 180 | Wafer 정렬 불량 | MC | Sorter 장비 | 정렬 센서 오작동 | P:Sorter 장비 정기 PM, 정렬 센서 교정 | D:Sorter3 정렬 센서 자동 확인, 매 Wafer | 3 | 1
YP | Lot 혼입으로 인한 Wafer 수율 손실 | 180 | Wafer 정렬 불량 | IM | Wafer Cassette | 자재 품질 부적합 | P:Wafer Cassette 이상 유무 입고 검사 | D:Sorter3 정렬 센서 자동 확인, 매 Wafer | 4 | 1
YP | Lot 혼입으로 인한 Wafer 수율 손실 | 180 | Wafer 정렬 불량 | EN | Sorter3 작업영역 | 환경 조건 이탈 | P:Sorter3 작업영역 ESD 매트·손목 스트랩 점검 | D:Sorter3 정렬 센서 자동 확인, 매 Wafer | 4 | 1
YP | 전기적 Open/Short | 190 | AVI 검사 불량 미검출(Visual Defect Escape) | MN | AVI 작업자 | 작업 숙련도 부족 | P:AVI 결과 검토 교육, 이상 발생 시 에스컬레이션 절차 | D:AVI 장비 전수 자동 외관검사, 매 Wafer | 5 | 7
YP | 전기적 Open/Short | 190 | AVI 검사 불량 미검출(Visual Defect Escape) | MC | AVI 장비 | 해상도 저하 | P:AVI 장비 해상도 정기 교정, 기준 이미지 최신화 | D:AVI 장비 전수 자동 외관검사, 매 Wafer | 3 | 7
YP | 전기적 Open/Short | 190 | AVI 검사 불량 미검출(Visual Defect Escape) | IM | 한도 견본 | 자재 품질 부적합 | P:한도 견본 정기 최신화, 승인 기준 관리 | D:AVI 장비 전수 자동 외관검사, 매 Wafer | 4 | 7
YP | 전기적 Open/Short | 190 | AVI 검사 불량 미검출(Visual Defect Escape) | EN | AVI 작업영역 | 환경 조건 이탈 | P:AVI 작업영역 조도·진동 정기 점검 | D:AVI 장비 전수 자동 외관검사, 매 Wafer | 4 | 7
YP | Bump Lift-off | 200 | 포장 불량(Packaging Defect) | MN | 포장 작업자 | 체크리스트 누락 | P:포장 작업자 교육, 포장 체크리스트 표준화 | D:포장 외관 전수 육안검사, 포장재 진공도 검사 | 5 | 6
YP | Bump Lift-off | 200 | 포장 불량(Packaging Defect) | MC | 포장 장비 | 진공 누설 | P:포장 장비 진공 압력 정기 점검, PM | D:포장 외관 전수 육안검사, 포장재 진공도 검사 | 4 | 6
YP | Bump Lift-off | 200 | 포장 불량(Packaging Defect) | IM | 포장재 | 자재 품질 부적합 | P:포장재 입고 검사, 보관 기준 관리 | D:포장 외관 전수 육안검사, 포장재 진공도 검사 | 4 | 6
YP | Bump Lift-off | 200 | 포장 불량(Packaging Defect) | EN | 포장 작업영역 | 환경 조건 이탈 | P:포장 작업영역 청정도 및 ESD 정기 점검 | D:포장 외관 전수 육안검사, 포장재 진공도 검사 | 4 | 6