## FC_Chain_Data
No | FE구분 | FE(고장영향) | S(심각도) | L2-1.공정번호 | 공정명 | FM(고장형태) | 4M | 작업요소(WE) | FC(고장원인) | B5.예방관리(발생 전 방지) | A6.검출관리(발생 후 검출) | O | D | AP | LinkID | FM_ID | FE_ID | FC_ID
1 | YP | PR 두께 Spec Out으로 인한 패턴 불량 | 5 | 01 | 작업환경 | 파티클 초과 | EN | 클린룸 | 풍속(Air Velocity, m/s) 부적합 | P:클린룸 작업자 교육 및 인증, 작업표준서 게시 작업자 교육/숙련도 평가 실시 | D:Particle Counter 파티클 측정, 매 근무조 실시 | 3 | 8 | L | auto-PF-L3-001-EN-001-C-002-FC | PF-L2-001-M-001 | PF-L1-YP-003-006-006 | PF-L3-001-EN-001-C-002-FC
2 | YP | PR 두께 Spec Out으로 인한 패턴 불량 | 5 | 01 | 작업환경 | 파티클 초과 | EN | 클린룸 | FFU가 청정 공기를 순환·공급하여 클린룸 청정도를 유지한다 부적합 | P:보관 조건(온습도) 관리 | D:육안 검사, 외관 확인, 매 LOT | 3 | 7 | L | f17a0c18-c43e-4188-a570-e8a107f1840f | PF-L2-001-M-001 | PF-L1-YP-003-006-006 | PF-L3-001-EN-001-G-002-FC
3 | YP | PR 두께 Spec Out으로 인한 패턴 불량 | 5 | 01 | 작업환경 | 파티클 초과 | EN | 클린룸 | 온습도 제어 이탈 | P:FFU 풍속 정기 측정 및 PM, 이상 시 알람 인터록 보관 조건(온습도) 관리 | D:Particle Counter 파티클 측정, 매 근무조 실시 | 2 | 8 | L | PF-FC-001-M001-EN001-K001 | PF-L2-001-M-001 | PF-L1-YP-003-006-006 | PF-L3-001-EN-001-K-001
4 | YP | PR 두께 Spec Out으로 인한 패턴 불량 | 5 | 01 | 작업환경 | 파티클 초과 | EN | FFU(Fan Filter Unit) | 풍속 저하 | P:FFU 풍속 정기 측정 및 PM, 이상 시 알람 인터록 작업표준서(WI) 개정 | D:Particle Counter 파티클 측정, 매 근무조 실시 | 2 | 8 | L | PF-FC-001-M001-EN001-K002 | PF-L2-001-M-001 | PF-L1-YP-003-006-006 | PF-L3-001-EN-001-K-002
5 | YP | PR 두께 Spec Out으로 인한 패턴 불량 | 5 | 01 | 작업환경 | 파티클 초과 | IM | HEPA 필터 소모품 | HEPA 필터 성능 저하 | P:HEPA 필터 정기 교체 주기 관리, 차압 모니터링 수입품질 관리(IQC), 자재 성적서(COC) 확인 | D:Particle Counter 파티클 측정, 매 근무조 실시 | 4 | 8 | M | PF-FC-001-M001-IM001-K001 | PF-L2-001-M-001 | PF-L1-YP-003-006-006 | PF-L3-001-IM-001-K-001
6 | YP | PR 두께 Spec Out으로 인한 패턴 불량 | 5 | 01 | 작업환경 | 파티클 초과 | MC | 항온항습기 | 설비 가동률 저하 | P:항온항습기 정기 PM 및 교정, 온습도 실시간 모니터링 예방유지보전(PM) | D:Particle Counter 파티클 측정, 매 근무조 실시 | 3 | 8 | L | PF-FC-001-M001-MC001-K001 | PF-L2-001-M-001 | PF-L1-YP-003-006-006 | PF-L3-001-MC-001-K-001
7 | YP | PR 두께 Spec Out으로 인한 패턴 불량 | 5 | 01 | 작업환경 | 파티클 초과 | MC | 항온항습기 | 습도(Humidity, %RH) 부적합 | P:항온항습기 정기 PM 및 교정, 온습도 실시간 모니터링 | D:Particle Counter 파티클 측정, 매 근무조 실시 | 3 | 8 | L | PF-FC-001-M001-MC001-K002 | PF-L2-001-M-001 | PF-L1-YP-003-006-006 | PF-L3-001-MC-001-K-002
8 | YP | PR 두께 Spec Out으로 인한 패턴 불량 | 5 | 01 | 작업환경 | 파티클 초과 | MN | 클린룸 담당자 | 작업 숙련도 부족 | P:클린룸 작업자 교육 및 인증, 작업표준서 게시 작업자 교육/숙련도 평가 실시 | D:Particle Counter 파티클 측정, 매 근무조 실시 육안 검사, 외관 확인, 매 LOT | 3 | 8 | L | PF-FC-001-M001-MN001-K001 | PF-L2-001-M-001 | PF-L1-YP-003-006-006 | PF-L3-001-MN-001-K-001
9 | YP | Particle 오염으로 인한 제품 특성 이상 | 5 | 10 | IQA(수입검사) | 두께 규격 이탈 | MC | 두께 측정기 | 광학 해상도(Optical Resolution, μm) 부적합 | P:두께 측정기 정기 교정(MSA), PM 일정 관리 | D:두께 측정기 전수 측정, 버니어 캘리퍼스 교차 검증 | 4 | 5 | L | auto-PF-L3-010-MC-001-C-002-FC | PF-L2-010-M-001 | PF-L1-YP-003-001-001 | PF-L3-010-MC-001-C-002-FC
10 | YP | Particle 오염으로 인한 제품 특성 이상 | 5 | 10 | IQA(수입검사) | 두께 규격 이탈 | MC | HIGH POWER SCOPE | 광학 해상도(Optical Resolution, μm) 부적합 | P:두께 측정기 정기 교정(MSA), PM 일정 관리 | D:두께 측정기 전수 측정, 버니어 캘리퍼스 교차 검증 | 3 | 5 | L | PF-FC-010-M001-MC001-K002 | PF-L2-010-M-001 | PF-L1-YP-003-001-001 | PF-L3-010-MC-001-K-002
11 | YP | Particle 오염으로 인한 제품 특성 이상 | 5 | 10 | IQA(수입검사) | 두께 규격 이탈 | MC | 두께 측정기 | HIGH POWER SCOPE가 Wafer를 Auto Loading하여 외관 검사를 수행한다 부적합 | P:예방유지보전(PM) | D:바코드 스캐너, 검사, 매 LOT | 4 | 3 | L | 84cd474c-f8a2-4204-ad44-15732d3c6943 | PF-L2-010-M-001 | PF-L1-YP-003-001-001 | PF-L3-010-MC-001-G-002-FC
12 | YP | Particle 오염으로 인한 제품 특성 이상 | 5 | 10 | IQA(수입검사) | 두께 규격 이탈 | MC | 두께 측정기 | 측정 오차 | P:두께 측정기 정기 교정(MSA), PM 일정 관리 예방유지보전(PM) | D:두께 측정기 전수 측정, 버니어 캘리퍼스 교차 검증 | 3 | 5 | L | PF-FC-010-M001-MC001-K001 | PF-L2-010-M-001 | PF-L1-YP-003-001-001 | PF-L3-010-MC-001-K-001
13 | YP | Particle 오염으로 인한 제품 특성 이상 | 5 | 10 | IQA(수입검사) | 두께 규격 이탈 | MN | IQA 검사원 | 판정 기준 오적용 | P:검사원 인증 교육, 판정 기준서 최신화 및 게시 작업자 교육/훈련 | D:두께 측정기 전수 측정, 버니어 캘리퍼스 교차 검증 바코드 스캐너, 검사, 매 LOT | 5 | 5 | L | PF-FC-010-M001-MN001-K001 | PF-L2-010-M-001 | PF-L1-YP-003-001-001 | PF-L3-010-MN-001-K-001
14 | YP | Wafer 표면 결함 미검출로 인한 후공정 유출 | 5 | 10 | IQA(수입검사) | TTV 규격 초과 | EN | 검사실 | 환경 조건 이탈 | P:검사실 청정도 및 조도 정기 점검 보관 조건(온습도) 관리 | D:두께 측정기 전수 측정, 버니어 캘리퍼스 교차 검증 | 4 | 5 | L | PF-FC-010-M002-EN001-K001 | PF-L2-010-M-002 | PF-L1-YP-003-002-002 | PF-L3-010-EN-001-K-001
15 | YP | Wafer 표면 결함 미검출로 인한 후공정 유출 | 5 | 10 | IQA(수입검사) | TTV 규격 초과 | IM | 입고 Wafer | 자재 품질 부적합 | P:입고 Wafer 성적서 검토, 공급업체 SQC 모니터링 수입품질 관리(IQC), 자재 성적서(COC) 확인 | D:두께 측정기 전수 측정, 버니어 캘리퍼스 교차 검증 | 4 | 5 | L | PF-FC-010-M002-IM001-K001 | PF-L2-010-M-002 | PF-L1-YP-003-002-002 | PF-L3-010-IM-001-K-001
16 | YP | Lot 혼입으로 인한 Wafer 수율 손실 | 7 | 20 | Sorter | OCR ID 오인식 또는 Lot 혼입(ID Mismatch/Lot Mix) | MC | Sorter 장비 | 인식 정확도(Recognition Rate, %) 부적합 | P:센서 교정(Calibration) 주기 관리 | D:OCR Reader 자동 인식 확인, Sorter 장비 정렬 센서 검증 | 3 | 7 | M | auto-PF-L3-020-MC-001-C-002-FC | PF-L2-020-M-001 | PF-L1-YP-003-003-003 | PF-L3-020-MC-001-C-002-FC
17 | YP | Lot 혼입으로 인한 Wafer 수율 손실 | 7 | 20 | Sorter | OCR ID 오인식 또는 Lot 혼입(ID Mismatch/Lot Mix) | MC | Sorter 장비 | OCR Reader가 Wafer ID를 자동 인식하여 Lot 추적성을 제공한다 부적합 | P:센서 교정(Calibration) 주기 관리 | D:육안 검사, 외관 확인, 매 LOT | 3 | 7 | M | 01bc2fa9-a953-4080-8048-98532c099361 | PF-L2-020-M-001 | PF-L1-YP-003-003-003 | PF-L3-020-MC-001-G-002-FC
18 | YP | Lot 혼입으로 인한 Wafer 수율 손실 | 7 | 20 | Sorter | OCR ID 오인식 또는 Lot 혼입(ID Mismatch/Lot Mix) | MC | Sorter 장비 | 정렬 센서 오작동 | P:Sorter 장비 정기 PM, 정렬 센서 교정 센서 교정(Calibration) 주기 관리 | D:OCR Reader 자동 인식 확인, Sorter 장비 정렬 센서 검증 | 3 | 7 | M | PF-FC-020-M001-MC001-K001 | PF-L2-020-M-001 | PF-L1-YP-003-003-003 | PF-L3-020-MC-001-K-001
19 | YP | Lot 혼입으로 인한 Wafer 수율 손실 | 7 | 20 | Sorter | OCR ID 오인식 또는 Lot 혼입(ID Mismatch/Lot Mix) | MC | OCR Reader | OCR 인식 오류 | P:OCR Reader 정기 교정, 인식률 일일 확인 예방유지보전(PM) | D:OCR Reader 자동 인식 확인, Sorter 장비 정렬 센서 검증 | 3 | 7 | M | PF-FC-020-M001-MC001-K002 | PF-L2-020-M-001 | PF-L1-YP-003-003-003 | PF-L3-020-MC-001-K-002
20 | YP | Lot 혼입으로 인한 Wafer 수율 손실 | 7 | 20 | Sorter | OCR ID 오인식 또는 Lot 혼입(ID Mismatch/Lot Mix) | MN | Sorter 작업자 | 작업 숙련도 부족 | P:Sorter 작업 표준 교육, 인증 후 투입 작업자 교육/숙련도 평가 실시 | D:OCR Reader 자동 인식 확인, Sorter 장비 정렬 센서 검증 육안 검사, 외관 확인, 매 LOT | 5 | 7 | H | PF-FC-020-M001-MN001-K001 | PF-L2-020-M-001 | PF-L1-YP-003-003-003 | PF-L3-020-MN-001-K-001
21 | YP | 전기적 Open/Short | 5 | 20 | Sorter | Wafer 정렬 불량 | EN | Sorter 작업영역 | 환경 조건 이탈 | P:Sorter 작업영역 ESD 매트·손목 스트랩 점검 보관 조건(온습도) 관리 | D:OCR Reader 자동 인식 확인, Sorter 장비 정렬 센서 검증 | 4 | 1 | L | PF-FC-020-M002-EN001-K001 | PF-L2-020-M-002 | PF-L1-YP-003-004-004 | PF-L3-020-EN-001-K-001
22 | YP | 전기적 Open/Short | 5 | 20 | Sorter | Wafer 정렬 불량 | IM | Wafer Cassette | 자재 품질 부적합 | P:Wafer Cassette 이상 유무 입고 검사 수입품질 관리(IQC), 자재 성적서(COC) 확인 | D:OCR Reader 자동 인식 확인, Sorter 장비 정렬 센서 검증 | 4 | 1 | L | PF-FC-020-M002-IM001-K001 | PF-L2-020-M-002 | PF-L1-YP-003-004-004 | PF-L3-020-IM-001-K-001
23 | YP | Bump Lift-off | 7 | 30 | Scrubber | Wafer 표면 이물 잔류(Particle 오염) | EN | Scrubber 작업영역 | 환경 조건 이탈 | P:Scrubber 작업영역 청정도 정기 모니터링 보관 조건(온습도) 관리 | D:Particle Counter 세정 후 파티클 측정, 매 Lot | 4 | 1 | M | PF-FC-030-M001-EN001-K001 | PF-L2-030-M-001 | PF-L1-YP-003-005-005 | PF-L3-030-EN-001-K-001
24 | YP | Bump Lift-off | 7 | 30 | Scrubber | Wafer 표면 이물 잔류(Particle 오염) | IM | DI Water | DI Water 비저항 저하 | P:DI Water 비저항 일일 측정, 기준 미달 시 교체 수입품질 관리(IQC), 자재 성적서(COC) 확인 | D:Particle Counter 세정 후 파티클 측정, 매 Lot | 4 | 1 | M | PF-FC-030-M001-IM001-K001 | PF-L2-030-M-001 | PF-L1-YP-003-005-005 | PF-L3-030-IM-001-K-001
25 | YP | Bump Lift-off | 7 | 30 | Scrubber | Wafer 표면 이물 잔류(Particle 오염) | MC | Scrubber 장비 | 노즐 막힘 | P:Scrubber 장비 정기 PM, 노즐 주기 점검 도포량 정량 관리 (중량 체크) | D:Particle Counter 세정 후 파티클 측정, 매 Lot | 4 | 1 | M | PF-FC-030-M001-MC001-K001 | PF-L2-030-M-001 | PF-L1-YP-003-005-005 | PF-L3-030-MC-001-K-001
26 | YP | Bump Lift-off | 7 | 30 | Scrubber | Wafer 표면 이물 잔류(Particle 오염) | MN | Scrubber 작업자 | 작업 숙련도 부족 | P:Scrubber 작업 표준 교육, 인증 후 투입 작업자 교육/숙련도 평가 실시 | D:Particle Counter 세정 후 파티클 측정, 매 Lot 비전검사, 매 LOT | 5 | 1 | M | PF-FC-030-M001-MN001-K001 | PF-L2-030-M-001 | PF-L1-YP-003-005-005 | PF-L3-030-MN-001-K-001
27 | YP | Bump간 Bridge | 5 | 40 | UBM Sputter | 막질 불균일(Film Non-uniformity) | EN | 진공 챔버 | 진공 누설 | P:진공 챔버 기밀 점검, 진공도 실시간 인터록 | D:4-Point Probe 두께 측정, SEM 단면 분석(샘플링) | 2 | 4 | L | PF-FC-040-M002-EN001-K001 | PF-L2-040-M-002 | PF-L1-YP-003-007-007 | PF-L3-040-EN-001-K-001
28 | YP | Bump간 Bridge | 5 | 40 | UBM Sputter | 막질 불균일(Film Non-uniformity) | IM | Cu Target | Target 소진 | P:Ti Target 잔량 자동 모니터링, 소진 임박 알람 P:Cu Target 잔량 자동 모니터링, 소진 임박 알람 작업자 교육/숙련도 평가 실시 예방유지보전(PM) P:Ti Target 잔량 자동 모니터링, 소진 임박 알람 P:Cu Target 잔량 자동 모니터링, 소진 임박 알람 | D:4-Point Probe 두께 측정, SEM 단면 분석(샘플링) 치수측정기 | 4 | 4 | L | PF-FC-040-M002-IM001-K001 | PF-L2-040-M-002 | PF-L1-YP-003-007-007 | PF-L3-040-IM-001-K-001
29 | YP | Bump간 Bridge | 5 | 40 | UBM Sputter | 막질 불균일(Film Non-uniformity) | MC | Sputter 장비 | TiW 증착 두께 편차 | P:Au 증착 두께 인라인 모니터링, 정기 PM | D:4-Point Probe 두께 측정, SEM 단면 분석(샘플링) | 4 | 4 | L | PF-FC-040-M002-MC001-K004 | PF-L2-040-M-002 | PF-L1-YP-003-007-007 | PF-L3-040-MC-001-K-004
30 | YP | Bump간 Bridge | 5 | 40 | UBM Sputter | 막질 불균일(Film Non-uniformity) | MC | Sputter 장비 | Au 증착 두께 편차 | P:Au 증착 두께 인라인 모니터링, 정기 PM | D:4-Point Probe 두께 측정, SEM 단면 분석(샘플링) | 4 | 4 | L | PF-FC-040-M002-MC001-K005 | PF-L2-040-M-002 | PF-L1-YP-003-007-007 | PF-L3-040-MC-001-K-005
31 | YP | PR 두께 Spec Out으로 인한 패턴 불량 | 5 | 40 | UBM Sputter | UBM 두께 부족(Thickness Under Spec) | IM | Ti Target | Target 두께 잔량(Remaining Thickness, mm) 부적합 | P:Au 증착 두께 인라인 모니터링, 정기 PM | D:4-Point Probe 두께 측정, SEM 단면 분석(샘플링) | 4 | 4 | L | auto-PF-L3-040-IM-001-C-001-FC | PF-L2-040-M-001 | PF-L1-YP-003-006-006 | PF-L3-040-IM-001-C-001-FC
32 | YP | PR 두께 Spec Out으로 인한 패턴 불량 | 5 | 40 | UBM Sputter | UBM 두께 부족(Thickness Under Spec) | IM | Ti Target | Cu Target이 스퍼터링 소재를 공급하여 Cu 박막 형성을 지원한다 부적합 | P:수입품질 관리(IQC), 자재 성적서(COC) 확인 | D:치수측정기 | 4 | 4 | L | 5433f5bd-ab63-4c4b-a589-8e570a993ede | PF-L2-040-M-001 | PF-L1-YP-003-006-006 | PF-L3-040-IM-001-G-002-FC
33 | YP | PR 두께 Spec Out으로 인한 패턴 불량 | 5 | 40 | UBM Sputter | UBM 두께 부족(Thickness Under Spec) | IM | Cu Target | Target 소진 | P:Ti Target 잔량 자동 모니터링, 소진 임박 알람 P:Cu Target 잔량 자동 모니터링, 소진 임박 알람 작업자 교육/숙련도 평가 실시 예방유지보전(PM) | D:4-Point Probe 두께 측정, SEM 단면 분석(샘플링) 치수측정기 | 4 | 4 | L | PF-FC-040-M001-IM001-K001 | PF-L2-040-M-001 | PF-L1-YP-003-006-006 | PF-L3-040-IM-001-K-001
34 | YP | PR 두께 Spec Out으로 인한 패턴 불량 | 5 | 40 | UBM Sputter | UBM 두께 부족(Thickness Under Spec) | MC | Sputter 장비 | Power 변동 | P:Sputter 장비 정기 PM, Power 실시간 모니터링 작업표준서(WI) 개정 | D:4-Point Probe 두께 측정, SEM 단면 분석(샘플링) | 4 | 4 | L | PF-FC-040-M001-MC001-K001 | PF-L2-040-M-001 | PF-L1-YP-003-006-006 | PF-L3-040-MC-001-K-001
35 | YP | PR 두께 Spec Out으로 인한 패턴 불량 | 5 | 40 | UBM Sputter | UBM 두께 부족(Thickness Under Spec) | MC | Sputter 장비 | 전압 변동 | P:DC Power Supply 전압 안정도 정기 교정 | D:4-Point Probe 두께 측정, SEM 단면 분석(샘플링) | 4 | 4 | L | PF-FC-040-M001-MC001-K002 | PF-L2-040-M-001 | PF-L1-YP-003-006-006 | PF-L3-040-MC-001-K-002
36 | YP | PR 두께 Spec Out으로 인한 패턴 불량 | 5 | 40 | UBM Sputter | UBM 두께 부족(Thickness Under Spec) | MC | Sputter 장비 | RF Etch Amount 규격 이탈 | P:Au 증착 두께 인라인 모니터링, 정기 PM | D:4-Point Probe 두께 측정, SEM 단면 분석(샘플링) | 4 | 4 | L | PF-FC-040-M001-MC001-K003 | PF-L2-040-M-001 | PF-L1-YP-003-006-006 | PF-L3-040-MC-001-K-003
37 | YP | PR 두께 Spec Out으로 인한 패턴 불량 | 5 | 40 | UBM Sputter | UBM 두께 부족(Thickness Under Spec) | MC | Sputter 장비 | 전압 안정도(Voltage Stability, V) 부적합 | P:Au 증착 두께 인라인 모니터링, 정기 PM | D:4-Point Probe 두께 측정, SEM 단면 분석(샘플링) | 4 | 4 | L | auto-PF-L3-040-MC-001-C-006-FC | PF-L2-040-M-001 | PF-L1-YP-003-006-006 | PF-L3-040-MC-001-C-006-FC
38 | YP | PR 두께 Spec Out으로 인한 패턴 불량 | 5 | 40 | UBM Sputter | UBM 두께 부족(Thickness Under Spec) | MC | DC Power Supply | 전압 안정도(Voltage Stability, V) 부적합 | P:Au 증착 두께 인라인 모니터링, 정기 PM | D:4-Point Probe 두께 측정, SEM 단면 분석(샘플링) | 4 | 4 | L | PF-FC-040-M001-MC001-K006 | PF-L2-040-M-001 | PF-L1-YP-003-006-006 | PF-L3-040-MC-001-K-006
39 | YP | PR 두께 Spec Out으로 인한 패턴 불량 | 5 | 40 | UBM Sputter | UBM 두께 부족(Thickness Under Spec) | MC | Sputter 장비 | DC Power Supply가 안정적인 전력을 공급하여 Sputter 출력을 유지한다 부적합 | P:예방유지보전(PM) | D:치수측정기 | 4 | 4 | L | f96d4ec2-2a03-4c7b-9245-53b5aacc1073 | PF-L2-040-M-001 | PF-L1-YP-003-006-006 | PF-L3-040-MC-001-G-002-FC
40 | YP | PR 두께 Spec Out으로 인한 패턴 불량 | 5 | 40 | UBM Sputter | UBM 두께 부족(Thickness Under Spec) | MN | Sputter 작업자 | 작업 숙련도 부족 | P:Sputter Recipe 승인제도, 작업 표준 교육 수입품질 관리(IQC), 자재 성적서(COC) 확인 | D:4-Point Probe 두께 측정, SEM 단면 분석(샘플링) | 5 | 4 | L | PF-FC-040-M001-MN001-K001 | PF-L2-040-M-001 | PF-L1-YP-003-006-006 | PF-L3-040-MN-001-K-001
41 | YP | CD Spec Out으로 인한 Bump 형성 불량 | 5 | 50 | Scrubber2 | Wafer 표면 이물 잔류(Particle 오염) | EN | Scrubber2 작업영역 | 환경 조건 이탈 | P:Scrubber2 작업영역 청정도 정기 모니터링 보관 조건(온습도) 관리 | D:Particle Counter 세정 후 파티클 측정, 매 Lot | 4 | 1 | L | PF-FC-050-M001-EN001-K001 | PF-L2-050-M-001 | PF-L1-YP-003-008-008 | PF-L3-050-EN-001-K-001
42 | YP | CD Spec Out으로 인한 Bump 형성 불량 | 5 | 50 | Scrubber2 | Wafer 표면 이물 잔류(Particle 오염) | IM | DI Water | DI Water 비저항 저하 | P:DI Water 비저항 일일 측정, 기준 미달 시 교체 수입품질 관리(IQC), 자재 성적서(COC) 확인 | D:Particle Counter 세정 후 파티클 측정, 매 Lot | 4 | 1 | L | PF-FC-050-M001-IM001-K001 | PF-L2-050-M-001 | PF-L1-YP-003-008-008 | PF-L3-050-IM-001-K-001
43 | YP | CD Spec Out으로 인한 Bump 형성 불량 | 5 | 50 | Scrubber2 | Wafer 표면 이물 잔류(Particle 오염) | MC | Scrubber 장비 | 노즐 막힘 | P:Scrubber 장비 정기 PM, 노즐 주기 점검 도포량 정량 관리 (중량 체크) | D:Particle Counter 세정 후 파티클 측정, 매 Lot | 4 | 1 | L | PF-FC-050-M001-MC001-K001 | PF-L2-050-M-001 | PF-L1-YP-003-008-008 | PF-L3-050-MC-001-K-001
44 | YP | CD Spec Out으로 인한 Bump 형성 불량 | 5 | 50 | Scrubber2 | Wafer 표면 이물 잔류(Particle 오염) | MN | Scrubber2 작업자 | 작업 숙련도 부족 | P:Scrubber2 작업 표준 교육, 인증 후 투입 작업자 교육/숙련도 평가 실시 | D:Particle Counter 세정 후 파티클 측정, 매 Lot 비전검사, 매 LOT | 5 | 1 | L | PF-FC-050-M001-MN001-K001 | PF-L2-050-M-001 | PF-L1-YP-003-008-008 | PF-L3-050-MN-001-K-001
45 | YP | PR Scum 잔류로 인한 Au Bump 형성 불량 | 5 | 60 | PR Coating | PR 두께 불균일(PR Thickness Non-uniformity) | EN | Yellow Room | 환경 조건 이탈 | P:Yellow Room UV 조도 정기 점검, 기준 초과 시 알람 보관 조건(온습도) 관리 | D:α-step/Ellipsometer PR 두께 측정, 매 Lot | 4 | 1 | L | PF-FC-060-M001-EN001-K001 | PF-L2-060-M-001 | PF-L1-YP-003-008-009 | PF-L3-060-EN-001-K-001
46 | YP | PR Scum 잔류로 인한 Au Bump 형성 불량 | 5 | 60 | PR Coating | PR 두께 불균일(PR Thickness Non-uniformity) | IM | PR(Photo Resist) | PR 열화 | P:PR 보관 온도·유효기간 관리, 입고 검사 소모품 교체주기 설정 및 관리 | D:α-step/Ellipsometer PR 두께 측정, 매 Lot | 4 | 1 | L | PF-FC-060-M001-IM001-K001 | PF-L2-060-M-001 | PF-L1-YP-003-008-009 | PF-L3-060-IM-001-K-001
47 | YP | PR Scum 잔류로 인한 Au Bump 형성 불량 | 5 | 60 | PR Coating | PR 두께 불균일(PR Thickness Non-uniformity) | MC | Coater | RPM 편차 | P:Coater 정기 PM, RPM 교정 및 모니터링 예방유지보전(PM) | D:α-step/Ellipsometer PR 두께 측정, 매 Lot | 4 | 1 | L | PF-FC-060-M001-MC001-K001 | PF-L2-060-M-001 | PF-L1-YP-003-008-009 | PF-L3-060-MC-001-K-001
48 | YP | PR Scum 잔류로 인한 Au Bump 형성 불량 | 5 | 60 | PR Coating | PR 두께 불균일(PR Thickness Non-uniformity) | MN | Coating 작업자 | 작업 숙련도 부족 | P:Coater Recipe 승인제도, 작업 표준 교육 작업자 교육/숙련도 평가 실시 | D:α-step/Ellipsometer PR 두께 측정, 매 Lot 치수측정기 | 5 | 1 | L | PF-FC-060-M001-MN001-K001 | PF-L2-060-M-001 | PF-L1-YP-003-008-009 | PF-L3-060-MN-001-K-001
49 | YP | Bump Height Spec Out으로 인한 제품 특성 이상 | 5 | 70 | Exposure | CD 규격 이탈(CD Out of Spec) | EN | Exposure 챔버 | 환경 조건 이탈 | P:Exposure 챔버 온습도·진동 정기 점검 보관 조건(온습도) 관리 | D:CD-SEM CD 측정, 매 Lot 샘플링 | 3 | 1 | L | PF-FC-070-M001-EN001-K001 | PF-L2-070-M-001 | PF-L1-YP-003-008-010 | PF-L3-070-EN-001-K-001
50 | YP | Bump Height Spec Out으로 인한 제품 특성 이상 | 5 | 70 | Exposure | CD 규격 이탈(CD Out of Spec) | IM | Mask(Reticle) | Mask 결함 | P:Mask 이물·손상 입고 검사, 보관 기준 관리 수입품질 관리(IQC), 자재 성적서(COC) 확인 | D:CD-SEM CD 측정, 매 Lot 샘플링 | 4 | 1 | L | PF-FC-070-M001-IM001-K001 | PF-L2-070-M-001 | PF-L1-YP-003-008-010 | PF-L3-070-IM-001-K-001
51 | YP | Bump Height Spec Out으로 인한 제품 특성 이상 | 5 | 70 | Exposure | CD 규격 이탈(CD Out of Spec) | MC | Stepper/Scanner | 에너지 편차 | P:Stepper/Scanner 광원 에너지 정기 교정, PM 예방유지보전(PM) | D:CD-SEM CD 측정, 매 Lot 샘플링 | 4 | 1 | L | PF-FC-070-M001-MC001-K001 | PF-L2-070-M-001 | PF-L1-YP-003-008-010 | PF-L3-070-MC-001-K-001
52 | YP | Bump Height Spec Out으로 인한 제품 특성 이상 | 5 | 70 | Exposure | CD 규격 이탈(CD Out of Spec) | MN | Exposure 작업자 | 작업 숙련도 부족 | P:Exposure Recipe 승인제도, Mask 정렬 교육 작업자 교육/숙련도 평가 실시 | D:CD-SEM CD 측정, 매 Lot 샘플링 바코드 스캐너, 검사, 매 LOT | 5 | 1 | L | PF-FC-070-M001-MN001-K001 | PF-L2-070-M-001 | PF-L1-YP-003-008-010 | PF-L3-070-MN-001-K-001
53 | YP | Plating 균일도 Spec Out으로 인한 Bump 특성 이상 | 4 | 80 | Develop | Under/Over develop(Opening 불량) | EN | Develop 작업영역 | 환경 조건 이탈 | P:Develop 작업영역 온도·습도 모니터링 보관 조건(온습도) 관리 | D:SEM Opening 치수 측정, 매 Lot 샘플링 | 4 | 1 | L | PF-FC-080-M001-EN001-K001 | PF-L2-080-M-001 | PF-L1-YP-003-008-011 | PF-L3-080-EN-001-K-001
54 | YP | Plating 균일도 Spec Out으로 인한 Bump 특성 이상 | 4 | 80 | Develop | Under/Over develop(Opening 불량) | IM | 현상액(TMAH) | 농도 편차 | P:현상액 농도 정기 측정, 기준 이탈 시 교체 수입품질 관리(IQC), 자재 성적서(COC) 확인 | D:SEM Opening 치수 측정, 매 Lot 샘플링 | 4 | 1 | L | PF-FC-080-M001-IM001-K001 | PF-L2-080-M-001 | PF-L1-YP-003-008-011 | PF-L3-080-IM-001-K-001
55 | YP | Plating 균일도 Spec Out으로 인한 Bump 특성 이상 | 4 | 80 | Develop | Under/Over develop(Opening 불량) | MC | Developer | 현상 시간 편차 | P:Developer 현상 시간 자동 제어, PM 정기 실시 예방유지보전(PM) | D:SEM Opening 치수 측정, 매 Lot 샘플링 | 4 | 1 | L | PF-FC-080-M001-MC001-K001 | PF-L2-080-M-001 | PF-L1-YP-003-008-011 | PF-L3-080-MC-001-K-001
56 | YP | Plating 균일도 Spec Out으로 인한 Bump 특성 이상 | 4 | 80 | Develop | Under/Over develop(Opening 불량) | MN | Develop 작업자 | 작업 숙련도 부족 | P:Develop Recipe 승인제도, 작업 표준 교육 작업자 교육/숙련도 평가 실시 | D:SEM Opening 치수 측정, 매 Lot 샘플링 육안 검사, 외관 확인, 매 LOT | 5 | 1 | L | PF-FC-080-M001-MN001-K001 | PF-L2-080-M-001 | PF-L1-YP-003-008-011 | PF-L3-080-MN-001-K-001
57 | SP | IMC 과성장에 의한 접합부 열화 | 5 | 90 | Descum | PR Scum 잔류(Descum 불완전) | EN | Descum 챔버 | 환경 조건 이탈 | P:Descum 챔버 기밀 및 균일도 정기 점검 보관 조건(온습도) 관리 | D:SEM Scum 유무 확인, 매 Lot 샘플링 | 4 | 1 | L | PF-FC-090-M001-EN001-K001 | PF-L2-090-M-001 | PF-L1-SP-002-001-001 | PF-L3-090-EN-001-K-001
58 | SP | IMC 과성장에 의한 접합부 열화 | 5 | 90 | Descum | PR Scum 잔류(Descum 불완전) | IM | O₂ Gas | Gas 유량 편차 | P:O₂ Gas 유량 자동 제어, 기준 이탈 시 인터록 수입품질 관리(IQC), 자재 성적서(COC) 확인 | D:SEM Scum 유무 확인, 매 Lot 샘플링 | 2 | 1 | L | PF-FC-090-M001-IM001-K001 | PF-L2-090-M-001 | PF-L1-SP-002-001-001 | PF-L3-090-IM-001-K-001
59 | SP | IMC 과성장에 의한 접합부 열화 | 5 | 90 | Descum | PR Scum 잔류(Descum 불완전) | MC | Descum 장비 | Power 불안정 | P:Descum 장비 Power 안정도 정기 교정, PM 예방유지보전(PM) | D:SEM Scum 유무 확인, 매 Lot 샘플링 | 4 | 1 | L | PF-FC-090-M001-MC001-K001 | PF-L2-090-M-001 | PF-L1-SP-002-001-001 | PF-L3-090-MC-001-K-001
60 | SP | IMC 과성장에 의한 접합부 열화 | 5 | 90 | Descum | PR Scum 잔류(Descum 불완전) | MN | Descum 작업자 | 작업 숙련도 부족 | P:Descum Recipe 승인제도, 작업 표준 교육 작업자 교육/숙련도 평가 실시 | D:SEM Scum 유무 확인, 매 Lot 샘플링 육안 검사, 외관 확인, 매 LOT | 5 | 1 | L | PF-FC-090-M001-MN001-K001 | PF-L2-090-M-001 | PF-L1-SP-002-001-001 | PF-L3-090-MN-001-K-001
61 | SP | 라벨 불일치로 인한 Lot 혼입 불량 유출 | 5 | 100 | Au Plating | Au 순도 저하(Purity Degradation) | EN | Plating 작업영역 | 환경 조건 이탈 | P:Plating 작업영역 온도·습도 정기 모니터링 | D:높이 측정기 전수 높이 측정, XRF 순도 분석(샘플링) | 4 | 4 | L | PF-FC-100-M002-EN001-K001 | PF-L2-100-M-002 | PF-L1-SP-002-003-003 | PF-L3-100-EN-001-K-001
62 | SP | 라벨 불일치로 인한 Lot 혼입 불량 유출 | 5 | 100 | Au Plating | Au 순도 저하(Purity Degradation) | IM | Au 도금액(Au Ion Solution) | 농도 저하 | P:Au 도금액 Au 이온 농도 정기 분석, 기준 이탈 시 보충 | D:높이 측정기 전수 높이 측정, XRF 순도 분석(샘플링) | 4 | 4 | L | PF-FC-100-M002-IM001-K001 | PF-L2-100-M-002 | PF-L1-SP-002-003-003 | PF-L3-100-IM-001-K-001
63 | SP | 라벨 불일치로 인한 Lot 혼입 불량 유출 | 5 | 100 | Au Plating | Au 순도 저하(Purity Degradation) | MC | Au Plating Tank | 도금 균일도 편차 | P:Au Plating Tank 정기 PM, 전류밀도 실시간 모니터링 보관 조건(온습도) 관리 | D:높이 측정기 전수 높이 측정, XRF 순도 분석(샘플링) | 4 | 4 | L | PF-FC-100-M002-MC001-K003 | PF-L2-100-M-002 | PF-L1-SP-002-003-003 | PF-L3-100-MC-001-K-003
64 | SP | Particle 오염 불량 유출로 인한 고객 기능 이상 | 5 | 100 | Au Plating | Au Bump 높이 편차(Height Variation) | MC | Au Plating Tank | 출력 전류(Output Current, A) 부적합 | P:Au Plating Tank 정기 PM, 전류밀도 실시간 모니터링 예방유지보전(PM) | D:높이 측정기 전수 높이 측정, XRF 순도 분석(샘플링) | 4 | 4 | L | auto-PF-L3-100-MC-001-C-004-FC | PF-L2-100-M-001 | PF-L1-SP-002-002-002 | PF-L3-100-MC-001-C-004-FC
65 | SP | Particle 오염 불량 유출로 인한 고객 기능 이상 | 5 | 100 | Au Plating | Au Bump 높이 편차(Height Variation) | MC | Au Plating Tank | 전류밀도 편차 | P:Au Plating Tank 정기 PM, 전류밀도 실시간 모니터링 예방유지보전(PM) | D:높이 측정기 전수 높이 측정, XRF 순도 분석(샘플링) | 4 | 4 | L | PF-FC-100-M001-MC001-K001 | PF-L2-100-M-001 | PF-L1-SP-002-002-002 | PF-L3-100-MC-001-K-001
66 | SP | Particle 오염 불량 유출로 인한 고객 기능 이상 | 5 | 100 | Au Plating | Au Bump 높이 편차(Height Variation) | MC | Au Plating Tank | 전류 변동 | P:정류기(Rectifier) 정기 교정, 출력 전류 모니터링 수입품질 관리(IQC), 자재 성적서(COC) 확인 | D:높이 측정기 전수 높이 측정, XRF 순도 분석(샘플링) | 4 | 4 | L | PF-FC-100-M001-MC001-K002 | PF-L2-100-M-001 | PF-L1-SP-002-002-002 | PF-L3-100-MC-001-K-002
67 | SP | Particle 오염 불량 유출로 인한 고객 기능 이상 | 5 | 100 | Au Plating | Au Bump 높이 편차(Height Variation) | MC | 정류기(Rectifier) | 출력 전류(Output Current, A) 부적합 | P:도금 균일도 SPC 관리, 정기 전류 분포 측정 | D:높이 측정기 전수 높이 측정, XRF 순도 분석(샘플링) | 3 | 4 | L | PF-FC-100-M001-MC001-K004 | PF-L2-100-M-001 | PF-L1-SP-002-002-002 | PF-L3-100-MC-001-K-004
68 | SP | Particle 오염 불량 유출로 인한 고객 기능 이상 | 5 | 100 | Au Plating | Au Bump 높이 편차(Height Variation) | MC | Au Plating Tank | 정류기(Rectifier)가 안정적인 직류 전류를 공급하여 도금 전류밀도를 유지한다 부적합 | P:예방유지보전(PM) | D:치수측정기 | 4 | 4 | L | ec21d651-1d92-4cdf-baf9-c72d541b62f1 | PF-L2-100-M-001 | PF-L1-SP-002-002-002 | PF-L3-100-MC-001-G-002-FC
69 | SP | Particle 오염 불량 유출로 인한 고객 기능 이상 | 5 | 100 | Au Plating | Au Bump 높이 편차(Height Variation) | MN | Plating 작업자 | 작업 숙련도 부족 | P:도금 Recipe 승인제도, 전류밀도 설정 교육 작업자 교육/숙련도 평가 실시 | D:높이 측정기 전수 높이 측정, XRF 순도 분석(샘플링) 치수측정기 | 4 | 4 | L | PF-FC-100-M001-MN001-K001 | PF-L2-100-M-001 | PF-L1-SP-002-002-002 | PF-L3-100-MN-001-K-001
70 | SP | 외관 결함 불량 유출(고객 Outgoing Defect) | 4 | 110 | PR Strip | PR 잔사 잔류(Strip 불완전) | EN | Strip 작업영역 | 환경 조건 이탈 | P:Strip 작업영역 환기 상태 정기 점검 보관 조건(온습도) 관리 | D:SEM PR 잔사 확인, 매 Lot 샘플링 | 3 | 1 | L | PF-FC-110-M001-EN001-K001 | PF-L2-110-M-001 | PF-L1-SP-002-004-004 | PF-L3-110-EN-001-K-001
71 | SP | 외관 결함 불량 유출(고객 Outgoing Defect) | 4 | 110 | PR Strip | PR 잔사 잔류(Strip 불완전) | IM | Strip 용제 | 자재 품질 부적합 | P:Strip 용제 농도 정기 측정, 기준 이탈 시 교체 수입품질 관리(IQC), 자재 성적서(COC) 확인 | D:SEM PR 잔사 확인, 매 Lot 샘플링 | 4 | 1 | L | PF-FC-110-M001-IM001-K001 | PF-L2-110-M-001 | PF-L1-SP-002-004-004 | PF-L3-110-IM-001-K-001
72 | SP | 외관 결함 불량 유출(고객 Outgoing Defect) | 4 | 110 | PR Strip | PR 잔사 잔류(Strip 불완전) | MC | Strip 장비 | 온도 편차 | P:Strip 장비 온도 교정, 정기 PM 온도 프로파일 정기 확인, 작업표준서 준수 | D:SEM PR 잔사 확인, 매 Lot 샘플링 | 4 | 1 | L | PF-FC-110-M001-MC001-K001 | PF-L2-110-M-001 | PF-L1-SP-002-004-004 | PF-L3-110-MC-001-K-001
73 | SP | 외관 결함 불량 유출(고객 Outgoing Defect) | 4 | 110 | PR Strip | PR 잔사 잔류(Strip 불완전) | MN | Strip 작업자 | 작업 숙련도 부족 | P:Strip Recipe 승인제도, 온도 설정 교육 작업자 교육/숙련도 평가 실시 | D:SEM PR 잔사 확인, 매 Lot 샘플링 육안 검사, 외관 확인, 매 LOT | 4 | 1 | L | PF-FC-110-M001-MN001-K001 | PF-L2-110-M-001 | PF-L1-SP-002-004-004 | PF-L3-110-MN-001-K-001
74 | SP | 고객 Packing 기준 부적합으로 인한 납품 Reject | 5 | 120 | Au Etch | 에칭 부족/과다(Under/Over Etch) | EN | Etch 작업영역 | 환경 조건 이탈 | P:Etch 작업영역 환기 및 약액 안전 정기 점검 | D:SEM 에칭 잔류물 확인, 매 Lot 샘플링 | 3 | 1 | L | PF-FC-120-M001-EN001-K001 | PF-L2-120-M-001 | PF-L1-SP-002-005-005 | PF-L3-120-EN-001-K-001
75 | SP | 고객 Packing 기준 부적합으로 인한 납품 Reject | 5 | 120 | Au Etch | 에칭 부족/과다(Under/Over Etch) | IM | Au Etchant | H₂O₂ 농도 편차에 의한 Etch Rate 이탈 | P:H₂O₂ 농도 정기 측정, 기준 이탈 시 교체 | D:SEM 에칭 잔류물 확인, 매 Lot 샘플링 | 4 | 1 | L | PF-FC-120-M001-IM001-K002 | PF-L2-120-M-001 | PF-L1-SP-002-005-005 | PF-L3-120-IM-001-K-002
76 | SP | 고객 Packing 기준 부적합으로 인한 납품 Reject | 5 | 120 | Au Etch | 에칭 부족/과다(Under/Over Etch) | IM | Au Etchant | 자재 품질 부적합 | P:Au Etchant 농도 정기 측정, 기준 이탈 시 교체 보관 조건(온습도) 관리 | D:SEM 에칭 잔류물 확인, 매 Lot 샘플링 | 4 | 1 | L | PF-FC-120-M001-IM001-K001 | PF-L2-120-M-001 | PF-L1-SP-002-005-005 | PF-L3-120-IM-001-K-001
77 | SP | 고객 Packing 기준 부적합으로 인한 납품 Reject | 5 | 120 | Au Etch | 에칭 부족/과다(Under/Over Etch) | MC | Au Etch 장비 | 에칭 시간 편차 | P:Au Etch 장비 식각 시간 자동 제어, 정기 PM 예방유지보전(PM) | D:SEM 에칭 잔류물 확인, 매 Lot 샘플링 | 4 | 1 | L | PF-FC-120-M001-MC001-K001 | PF-L2-120-M-001 | PF-L1-SP-002-005-005 | PF-L3-120-MC-001-K-001
78 | SP | 고객 Packing 기준 부적합으로 인한 납품 Reject | 5 | 120 | Au Etch | 에칭 부족/과다(Under/Over Etch) | MC | Au Etch 장비 | Au Etch Rate 편차 | P:Au Etch Rate 정기 모니터링, 교정 수입품질 관리(IQC), 자재 성적서(COC) 확인 | D:SEM 에칭 잔류물 확인, 매 Lot 샘플링 | 4 | 1 | L | PF-FC-120-M001-MC001-K002 | PF-L2-120-M-001 | PF-L1-SP-002-005-005 | PF-L3-120-MC-001-K-002
79 | SP | 고객 Packing 기준 부적합으로 인한 납품 Reject | 5 | 120 | Au Etch | 에칭 부족/과다(Under/Over Etch) | MN | Au Etch 작업자 | 작업 숙련도 부족 | P:Au Etch Recipe 승인제도, 작업 표준 교육 작업자 교육/숙련도 평가 실시 | D:SEM 에칭 잔류물 확인, 매 Lot 샘플링 육안 검사, 외관 확인, 매 LOT | 5 | 1 | L | PF-FC-120-M001-MN001-K001 | PF-L2-120-M-001 | PF-L1-SP-002-005-005 | PF-L3-120-MN-001-K-001
80 | SP | IMC 두께 Spec Out으로 인한 접합부 신뢰성 저하 | 7 | 130 | TiW Etch | TiW Etch 후 잔류 Film 이상(Under/Over etch) | EN | TiW Etch 작업영역 | 환경 조건 이탈 | P:TiW Etch 작업영역 환기 및 약액 안전 정기 점검 | D:SEM Seed 잔류물 확인, 매 Lot 샘플링 | 3 | 1 | L | PF-FC-130-M001-EN001-K001 | PF-L2-130-M-001 | PF-L1-SP-002-006-006 | PF-L3-130-EN-001-K-001
81 | SP | IMC 두께 Spec Out으로 인한 접합부 신뢰성 저하 | 7 | 130 | TiW Etch | TiW Etch 후 잔류 Film 이상(Under/Over etch) | IM | TiW Etchant | 자재 품질 부적합 | P:TiW Etchant 농도 정기 측정, 기준 이탈 시 교체 보관 조건(온습도) 관리 | D:SEM Seed 잔류물 확인, 매 Lot 샘플링 | 4 | 1 | M | PF-FC-130-M001-IM001-K001 | PF-L2-130-M-001 | PF-L1-SP-002-006-006 | PF-L3-130-IM-001-K-001
82 | SP | IMC 두께 Spec Out으로 인한 접합부 신뢰성 저하 | 7 | 130 | TiW Etch | TiW Etch 후 잔류 Film 이상(Under/Over etch) | MC | TiW Etch 장비 | 온도 편차 | P:TiW Etch 장비 온도 교정, 정기 PM 온도 프로파일 정기 확인, 작업표준서 준수 | D:SEM Seed 잔류물 확인, 매 Lot 샘플링 | 4 | 1 | M | PF-FC-130-M001-MC001-K001 | PF-L2-130-M-001 | PF-L1-SP-002-006-006 | PF-L3-130-MC-001-K-001
83 | SP | IMC 두께 Spec Out으로 인한 접합부 신뢰성 저하 | 7 | 130 | TiW Etch | TiW Etch 후 잔류 Film 이상(Under/Over etch) | MC | TiW Etch 장비 | Etch Rate 편차 | P:Etch Rate 정기 모니터링, 교정 수입품질 관리(IQC), 자재 성적서(COC) 확인 | D:SEM Seed 잔류물 확인, 매 Lot 샘플링 | 4 | 1 | M | PF-FC-130-M001-MC001-K002 | PF-L2-130-M-001 | PF-L1-SP-002-006-006 | PF-L3-130-MC-001-K-002
84 | SP | IMC 두께 Spec Out으로 인한 접합부 신뢰성 저하 | 7 | 130 | TiW Etch | TiW Etch 후 잔류 Film 이상(Under/Over etch) | MN | TiW Etch 작업자 | 작업 숙련도 부족 | P:TiW Etch Recipe 승인제도, 작업 표준 교육 작업자 교육/숙련도 평가 실시 | D:SEM Seed 잔류물 확인, 매 Lot 샘플링 육안 검사, 외관 확인, 매 LOT | 5 | 1 | M | PF-FC-130-M001-MN001-K001 | PF-L2-130-M-001 | PF-L1-SP-002-006-006 | PF-L3-130-MN-001-K-001
85 | USER | 고객 라인 정지, 클레임 | 6 | 140 | Anneal | IMC 과성장(IMC Overgrowth) | EN | N₂ 공급장치 | 유량 부족 | P:N₂ 공급장치 유량 모니터링, 기준 이탈 시 알람 | D:TEM/SEM IMC 두께 분석, 매 Lot 샘플링 | 4 | 1 | L | PF-FC-140-M001-EN001-K001 | PF-L2-140-M-001 | PF-L1-US-002-001-001 | PF-L3-140-EN-001-K-001
86 | USER | 고객 라인 정지, 클레임 | 6 | 140 | Anneal | IMC 과성장(IMC Overgrowth) | IM | N₂ Gas | 자재 품질 부적합 | P:N₂ Gas 유량 자동 제어, 순도 정기 분석 작업표준서(WI) 개정 | D:TEM/SEM IMC 두께 분석, 매 Lot 샘플링 | 4 | 1 | L | PF-FC-140-M001-IM001-K001 | PF-L2-140-M-001 | PF-L1-US-002-001-001 | PF-L3-140-IM-001-K-001
87 | USER | 고객 라인 정지, 클레임 | 6 | 140 | Anneal | IMC 과성장(IMC Overgrowth) | MC | Anneal 장비 | 온도 과다/부족 | P:Anneal 장비 온도 교정, 정기 PM 수입품질 관리(IQC), 자재 성적서(COC) 확인 | D:TEM/SEM IMC 두께 분석, 매 Lot 샘플링 | 4 | 1 | L | PF-FC-140-M001-MC001-K001 | PF-L2-140-M-001 | PF-L1-US-002-001-001 | PF-L3-140-MC-001-K-001
88 | USER | 고객 라인 정지, 클레임 | 6 | 140 | Anneal | IMC 과성장(IMC Overgrowth) | MC | Anneal 장비 | 열처리 시간(Anneal Time, min) 부적합 | P:Anneal 장비 온도 교정, 정기 PM 작업자 교육/숙련도 평가 실시 | D:TEM/SEM IMC 두께 분석, 매 Lot 샘플링 육안 검사, 외관 확인, 매 LOT | 4 | 1 | L | PF-FC-140-M001-MC001-K002 | PF-L2-140-M-001 | PF-L1-US-002-001-001 | PF-L3-140-MC-001-K-002
89 | USER | 고객 라인 정지, 클레임 | 6 | 140 | Anneal | IMC 과성장(IMC Overgrowth) | MN | Anneal 작업자 | 작업 숙련도 부족 | P:Anneal Recipe 승인제도, 온도·시간 설정 교육 온도 프로파일 정기 확인, 작업표준서 준수 | D:TEM/SEM IMC 두께 분석, 매 Lot 샘플링 | 4 | 1 | L | PF-FC-140-M001-MN001-K001 | PF-L2-140-M-001 | PF-L1-US-002-001-001 | PF-L3-140-MN-001-K-001
90 | USER | RoHS 부적합으로 인한 리콜·법적 조치 | 9 | 150 | Final Inspection | Bump 높이 규격 이탈(Height Out of Spec) | EN | 검사실 | 환경 조건 이탈 | P:검사실 조도·청정도 정기 점검 | D:AVI 장비 전수 외관검사, 높이 측정기 전수 높이 측정 | 4 | 7 | H | PF-FC-150-M002-EN001-K001 | PF-L2-150-M-002 | PF-L1-US-002-003-003 | PF-L3-150-EN-001-K-001
91 | USER | RoHS 부적합으로 인한 리콜·법적 조치 | 9 | 150 | Final Inspection | Bump 높이 규격 이탈(Height Out of Spec) | IM | 한도 견본 | 자재 품질 부적합 | P:한도 견본 정기 최신화, 승인 기준 관리 | D:AVI 장비 전수 외관검사, 높이 측정기 전수 높이 측정 | 4 | 7 | H | PF-FC-150-M002-IM001-K001 | PF-L2-150-M-002 | PF-L1-US-002-003-003 | PF-L3-150-IM-001-K-001
92 | USER | RoHS 부적합으로 인한 리콜·법적 조치 | 9 | 150 | Final Inspection | Bump 높이 규격 이탈(Height Out of Spec) | MC | 높이 측정기 | 측정 균일도 편차 | P:높이 측정기 Co-planarity 측정 정밀도 정기 교정(MSA) 보관 조건(온습도) 관리 | D:AVI 장비 전수 외관검사, 높이 측정기 전수 높이 측정 | 3 | 7 | H | PF-FC-150-M002-MC001-K003 | PF-L2-150-M-002 | PF-L1-US-002-003-003 | PF-L3-150-MC-001-K-003
93 | USER | 고객 신뢰도 하락 | 7 | 150 | Final Inspection | Bump 외관 불량(Visual Defect) | MC | 높이 측정기 | 측정 오차 | P:높이 측정기 정기 교정(MSA), PM 일정 관리 수입품질 관리(IQC), 자재 성적서(COC) 확인 | D:AVI 장비 전수 외관검사, 높이 측정기 전수 높이 측정 | 3 | 7 | M | PF-FC-150-M001-MC001-K002 | PF-L2-150-M-001 | PF-L1-US-002-002-002 | PF-L3-150-MC-001-K-002
94 | USER | 고객 신뢰도 하락 | 7 | 150 | Final Inspection | Bump 외관 불량(Visual Defect) | MC | AVI 장비 | 측정 정밀도(Accuracy, μm) 부적합 | P:검사원 인증 교육, 판정 기준서 최신화 및 게시 작업자 교육/훈련 | D:AVI 장비 전수 외관검사, 높이 측정기 전수 높이 측정 | 4 | 7 | H | auto-PF-L3-150-MC-001-C-002-FC | PF-L2-150-M-001 | PF-L1-US-002-002-002 | PF-L3-150-MC-001-C-002-FC
95 | USER | 고객 신뢰도 하락 | 7 | 150 | Final Inspection | Bump 외관 불량(Visual Defect) | MC | AVI 장비 | 공간적 균일도 측정 정밀도(Co-planarity Accuracy, μm) 부적합 | P:검사원 인증 교육, 판정 기준서 최신화 및 게시 작업자 교육/훈련 | D:AVI 장비 전수 외관검사, 높이 측정기 전수 높이 측정 | 4 | 7 | H | auto-PF-L3-150-MC-001-C-003-FC | PF-L2-150-M-001 | PF-L1-US-002-002-002 | PF-L3-150-MC-001-C-003-FC
96 | USER | 고객 신뢰도 하락 | 7 | 150 | Final Inspection | Bump 외관 불량(Visual Defect) | MC | AVI 장비 | 해상도 저하 | P:AVI 장비 해상도 정기 교정, 기준 이미지 최신화 예방유지보전(PM) | D:AVI 장비 전수 외관검사, 높이 측정기 전수 높이 측정 | 3 | 7 | M | PF-FC-150-M001-MC001-K001 | PF-L2-150-M-001 | PF-L1-US-002-002-002 | PF-L3-150-MC-001-K-001
97 | USER | 고객 신뢰도 하락 | 7 | 150 | Final Inspection | Bump 외관 불량(Visual Defect) | MC | AVI 장비 | 높이 측정기가 Bump 높이를 전수 측정하여 규격 적합 데이터를 제공한다 부적합 | P:예방유지보전(PM) | D:비전검사, 매 LOT | 4 | 7 | H | e40b9c16-d583-41d7-a4b8-b442d973ed94 | PF-L2-150-M-001 | PF-L1-US-002-002-002 | PF-L3-150-MC-001-G-002-FC
98 | USER | 고객 신뢰도 하락 | 7 | 150 | Final Inspection | Bump 외관 불량(Visual Defect) | MN | Final 검사원 | 판정 기준 오적용 | P:검사원 인증 교육, 판정 기준서 최신화 및 게시 작업자 교육/훈련 | D:AVI 장비 전수 외관검사, 높이 측정기 전수 높이 측정 비전검사, 매 LOT | 5 | 7 | H | PF-FC-150-M001-MN001-K001 | PF-L2-150-M-001 | PF-L1-US-002-002-002 | PF-L3-150-MN-001-K-001
99 | YP | Particle 오염으로 인한 제품 특성 이상 | 5 | 160 | Clean | Wafer 표면 이물 잔류(Particle 오염) | EN | Clean 작업영역 | 환경 조건 이탈 | P:Clean 작업영역 청정도 정기 모니터링 보관 조건(온습도) 관리 | D:Particle Counter 세정 후 파티클 측정, 매 Lot | 4 | 1 | L | PF-FC-160-M001-EN001-K001 | PF-L2-160-M-001 | PF-L1-YP-003-001-001 | PF-L3-160-EN-001-K-001
100 | YP | Particle 오염으로 인한 제품 특성 이상 | 5 | 160 | Clean | Wafer 표면 이물 잔류(Particle 오염) | IM | DI Water | 자재 품질 부적합 | P:DI Water 비저항 일일 측정, 기준 미달 시 교체 수입품질 관리(IQC), 자재 성적서(COC) 확인 | D:Particle Counter 세정 후 파티클 측정, 매 Lot | 4 | 1 | L | PF-FC-160-M001-IM001-K001 | PF-L2-160-M-001 | PF-L1-YP-003-001-001 | PF-L3-160-IM-001-K-001
101 | YP | Particle 오염으로 인한 제품 특성 이상 | 5 | 160 | Clean | Wafer 표면 이물 잔류(Particle 오염) | MC | Clean 장비 | 노즐 막힘 | P:Clean 장비 정기 PM, 노즐 주기 점검 도포량 정량 관리 (중량 체크) | D:Particle Counter 세정 후 파티클 측정, 매 Lot | 4 | 1 | L | PF-FC-160-M001-MC001-K001 | PF-L2-160-M-001 | PF-L1-YP-003-001-001 | PF-L3-160-MC-001-K-001
102 | YP | Particle 오염으로 인한 제품 특성 이상 | 5 | 160 | Clean | Wafer 표면 이물 잔류(Particle 오염) | MN | Clean 작업자 | 작업 숙련도 부족 | P:Clean 작업 표준 교육, 인증 후 투입 작업자 교육/숙련도 평가 실시 | D:Particle Counter 세정 후 파티클 측정, 매 Lot 비전검사, 매 LOT | 5 | 1 | L | PF-FC-160-M001-MN001-K001 | PF-L2-160-M-001 | PF-L1-YP-003-001-001 | PF-L3-160-MN-001-K-001
103 | YP | Wafer 표면 결함 미검출로 인한 후공정 유출 | 5 | 170 | Scrubber3 | Wafer 표면 이물 잔류(Particle 오염) | EN | Scrubber3 작업영역 | 환경 조건 이탈 | P:Scrubber3 작업영역 청정도 정기 모니터링 보관 조건(온습도) 관리 | D:Particle Counter 파티클 측정, 출하 전 매 Lot | 4 | 1 | L | PF-FC-170-M001-EN001-K001 | PF-L2-170-M-001 | PF-L1-YP-003-002-002 | PF-L3-170-EN-001-K-001
104 | YP | Wafer 표면 결함 미검출로 인한 후공정 유출 | 5 | 170 | Scrubber3 | Wafer 표면 이물 잔류(Particle 오염) | IM | DI Water | 자재 품질 부적합 | P:DI Water 비저항 일일 측정, 기준 미달 시 교체 수입품질 관리(IQC), 자재 성적서(COC) 확인 | D:Particle Counter 파티클 측정, 출하 전 매 Lot | 4 | 1 | L | PF-FC-170-M001-IM001-K001 | PF-L2-170-M-001 | PF-L1-YP-003-002-002 | PF-L3-170-IM-001-K-001
105 | YP | Wafer 표면 결함 미검출로 인한 후공정 유출 | 5 | 170 | Scrubber3 | Wafer 표면 이물 잔류(Particle 오염) | MC | Scrubber 장비 | 노즐 막힘 | P:Scrubber 장비 정기 PM, 노즐 주기 점검 도포량 정량 관리 (중량 체크) | D:Particle Counter 파티클 측정, 출하 전 매 Lot | 4 | 1 | L | PF-FC-170-M001-MC001-K001 | PF-L2-170-M-001 | PF-L1-YP-003-002-002 | PF-L3-170-MC-001-K-001
106 | YP | Wafer 표면 결함 미검출로 인한 후공정 유출 | 5 | 170 | Scrubber3 | Wafer 표면 이물 잔류(Particle 오염) | MN | Scrubber3 작업자 | 작업 숙련도 부족 | P:Scrubber3 작업 표준 교육, 출하 기준 확인 작업자 교육/숙련도 평가 실시 | D:Particle Counter 파티클 측정, 출하 전 매 Lot 비전검사, 매 LOT | 5 | 1 | L | PF-FC-170-M001-MN001-K001 | PF-L2-170-M-001 | PF-L1-YP-003-002-002 | PF-L3-170-MN-001-K-001
107 | YP | Lot 혼입으로 인한 Wafer 수율 손실 | 7 | 180 | Sorter3 | Wafer 정렬 불량 | EN | Sorter3 작업영역 | 환경 조건 이탈 | P:Sorter3 작업영역 ESD 매트·손목 스트랩 점검 보관 조건(온습도) 관리 | D:Sorter3 정렬 센서 자동 확인, 매 Wafer | 4 | 1 | M | PF-FC-180-M001-EN001-K001 | PF-L2-180-M-001 | PF-L1-YP-003-003-003 | PF-L3-180-EN-001-K-001
108 | YP | Lot 혼입으로 인한 Wafer 수율 손실 | 7 | 180 | Sorter3 | Wafer 정렬 불량 | IM | Wafer Cassette | 자재 품질 부적합 | P:Wafer Cassette 이상 유무 입고 검사 수입품질 관리(IQC), 자재 성적서(COC) 확인 | D:Sorter3 정렬 센서 자동 확인, 매 Wafer | 4 | 1 | M | PF-FC-180-M001-IM001-K001 | PF-L2-180-M-001 | PF-L1-YP-003-003-003 | PF-L3-180-IM-001-K-001
109 | YP | Lot 혼입으로 인한 Wafer 수율 손실 | 7 | 180 | Sorter3 | Wafer 정렬 불량 | MC | Sorter 장비 | 정렬 센서 오작동 | P:Sorter 장비 정기 PM, 정렬 센서 교정 센서 교정(Calibration) 주기 관리 | D:Sorter3 정렬 센서 자동 확인, 매 Wafer | 3 | 1 | L | PF-FC-180-M001-MC001-K001 | PF-L2-180-M-001 | PF-L1-YP-003-003-003 | PF-L3-180-MC-001-K-001
110 | YP | Lot 혼입으로 인한 Wafer 수율 손실 | 7 | 180 | Sorter3 | Wafer 정렬 불량 | MN | Sorter3 작업자 | 작업 숙련도 부족 | P:Sorter3 작업 표준 교육, 인증 후 투입 작업자 교육/숙련도 평가 실시 | D:Sorter3 정렬 센서 자동 확인, 매 Wafer 육안 검사, 외관 확인, 매 LOT | 5 | 1 | M | PF-FC-180-M001-MN001-K001 | PF-L2-180-M-001 | PF-L1-YP-003-003-003 | PF-L3-180-MN-001-K-001
111 | YP | 전기적 Open/Short | 5 | 190 | AVI | AVI 검사 불량 미검출(Visual Defect Escape) | EN | AVI 작업영역 | 환경 조건 이탈 | P:AVI 작업영역 조도·진동 정기 점검 보관 조건(온습도) 관리 | D:AVI 장비 전수 자동 외관검사, 매 Wafer | 4 | 7 | M | PF-FC-190-M001-EN001-K001 | PF-L2-190-M-001 | PF-L1-YP-003-004-004 | PF-L3-190-EN-001-K-001
112 | YP | 전기적 Open/Short | 5 | 190 | AVI | AVI 검사 불량 미검출(Visual Defect Escape) | IM | 한도 견본 | 자재 품질 부적합 | P:한도 견본 정기 최신화, 승인 기준 관리 수입품질 관리(IQC), 자재 성적서(COC) 확인 | D:AVI 장비 전수 자동 외관검사, 매 Wafer | 4 | 7 | M | PF-FC-190-M001-IM001-K001 | PF-L2-190-M-001 | PF-L1-YP-003-004-004 | PF-L3-190-IM-001-K-001
113 | YP | 전기적 Open/Short | 5 | 190 | AVI | AVI 검사 불량 미검출(Visual Defect Escape) | MC | AVI 장비 | 해상도 저하 | P:AVI 장비 해상도 정기 교정, 기준 이미지 최신화 예방유지보전(PM) | D:AVI 장비 전수 자동 외관검사, 매 Wafer | 3 | 7 | L | PF-FC-190-M001-MC001-K001 | PF-L2-190-M-001 | PF-L1-YP-003-004-004 | PF-L3-190-MC-001-K-001
114 | YP | 전기적 Open/Short | 5 | 190 | AVI | AVI 검사 불량 미검출(Visual Defect Escape) | MN | AVI 작업자 | 작업 숙련도 부족 | P:AVI 결과 검토 교육, 이상 발생 시 에스컬레이션 절차 작업자 교육/숙련도 평가 실시 | D:AVI 장비 전수 자동 외관검사, 매 Wafer 기능검사기, 매 LOT | 5 | 7 | M | PF-FC-190-M001-MN001-K001 | PF-L2-190-M-001 | PF-L1-YP-003-004-004 | PF-L3-190-MN-001-K-001
115 | YP | Bump Lift-off | 7 | 200 | OGI/Packing | 포장 불량(Packaging Defect) | EN | 포장 작업영역 | 환경 조건 이탈 | P:포장 작업영역 청정도 및 ESD 정기 점검 보관 조건(온습도) 관리 | D:포장 외관 전수 육안검사, 포장재 진공도 검사 | 4 | 6 | M | PF-FC-200-M001-EN001-K001 | PF-L2-200-M-001 | PF-L1-YP-003-005-005 | PF-L3-200-EN-001-K-001
116 | YP | Bump Lift-off | 7 | 200 | OGI/Packing | 포장 불량(Packaging Defect) | IM | 포장재 | 자재 품질 부적합 | P:포장재 입고 검사, 보관 기준 관리 수입품질 관리(IQC), 자재 성적서(COC) 확인 | D:포장 외관 전수 육안검사, 포장재 진공도 검사 | 4 | 6 | M | PF-FC-200-M001-IM001-K001 | PF-L2-200-M-001 | PF-L1-YP-003-005-005 | PF-L3-200-IM-001-K-001
117 | YP | Bump Lift-off | 7 | 200 | OGI/Packing | 포장 불량(Packaging Defect) | MC | 포장 장비 | 진공 누설 | P:포장 장비 진공 압력 정기 점검, PM 예방유지보전(PM) | D:포장 외관 전수 육안검사, 포장재 진공도 검사 | 4 | 6 | M | PF-FC-200-M001-MC001-K001 | PF-L2-200-M-001 | PF-L1-YP-003-005-005 | PF-L3-200-MC-001-K-001
118 | YP | Bump Lift-off | 7 | 200 | OGI/Packing | 포장 불량(Packaging Defect) | MN | 포장 작업자 | 체크리스트 누락 | P:포장 작업자 교육, 포장 체크리스트 표준화 토크 관리 기준 설정 | D:포장 외관 전수 육안검사, 포장재 진공도 검사 바코드 스캐너, 검사, 매 LOT | 5 | 6 | M | PF-FC-200-M001-MN001-K001 | PF-L2-200-M-001 | PF-L1-YP-003-005-005 | PF-L3-200-MN-001-K-001

## 검증1_필드완전성
검증 항목 | 검증 공식 | 결과 | 기대값 | PASS/FAIL
총 행수 | COUNTA(FC_Chain_Data!A2:A119) |  | 118
FE구분 빈칸 | COUNTBLANK(FC_Chain_Data!B2:B119) |  | 0
FE(고장영향) 빈칸 | COUNTBLANK(FC_Chain_Data!C2:C119) |  | 0
S(심각도) 0건 | COUNTIF(FC_Chain_Data!D2:D119,0) |  | 0
공정번호 빈칸 | COUNTBLANK(FC_Chain_Data!E2:E119) |  | 0
FM(고장형태) 빈칸 | COUNTBLANK(FC_Chain_Data!G2:G119) |  | 0
4M 빈칸 | COUNTBLANK(FC_Chain_Data!H2:H119) |  | 0
작업요소 빈칸 | COUNTBLANK(FC_Chain_Data!I2:I119) |  | 0
FC(고장원인) 빈칸 | COUNTBLANK(FC_Chain_Data!J2:J119) |  | 0
B5.예방관리 빈칸 | COUNTBLANK(FC_Chain_Data!K2:K119) |  | 0
A6.검출관리 빈칸 | COUNTBLANK(FC_Chain_Data!L2:L119) |  | 0
AP 빈칸 | COUNTBLANK(FC_Chain_Data!O2:O119) |  | 0
LinkID 빈칸 | COUNTBLANK(FC_Chain_Data!P2:P119) |  | 0
FM_ID 빈칸 | COUNTBLANK(FC_Chain_Data!Q2:Q119) |  | 0
FE_ID 빈칸 | COUNTBLANK(FC_Chain_Data!R2:R119) |  | 0
FC_ID 빈칸 | COUNTBLANK(FC_Chain_Data!S2:S119) |  | 0
FC_ID 고유 수 (1:N 허용) | SUMPRODUCT(1/COUNTIF(FC_Chain_Data!S2:S119,FC_Chain_Data!S2:S119)) |  | 117
고유 FM 수 | SUMPRODUCT(1/COUNTIF(FC_Chain_Data!G2:G119,FC_Chain_Data!G2:G119)) |  | 26
고유 FE 수 | SUMPRODUCT(1/COUNTIF(FC_Chain_Data!C2:C119,FC_Chain_Data!C2:C119)) |  | 20
고유 공정 수 | SUMPRODUCT(1/COUNTIF(FC_Chain_Data!E2:E119,FC_Chain_Data!E2:E119)) |  | 21
전체 판정

## 검증2_공정별교차검증
공정No | 공정명 | 기대 FM수 | 실제 FM수 (엑셀함수) | 기대 FC수 | 실제 FC수 (엑셀함수) | FM 판정 | FC 판정
01 | 작업환경 | 1 |  | 8
10 | IQA(수입검사) | 2 |  | 7
20 | Sorter | 2 |  | 7
30 | Scrubber | 1 |  | 4
40 | UBM Sputter | 2 |  | 14
50 | Scrubber2 | 1 |  | 4
60 | PR Coating | 1 |  | 4
70 | Exposure | 1 |  | 4
80 | Develop | 1 |  | 4
90 | Descum | 1 |  | 4
100 | Au Plating | 2 |  | 9
110 | PR Strip | 1 |  | 4
120 | Au Etch | 1 |  | 6
130 | TiW Etch | 1 |  | 5
140 | Anneal | 1 |  | 5
150 | Final Inspection | 2 |  | 9
160 | Clean | 1 |  | 4
170 | Scrubber3 | 1 |  | 4
180 | Sorter3 | 1 |  | 4
190 | AVI | 1 |  | 4
200 | OGI/Packing | 1 |  | 4
합계 |  | 26 |  | 118

## 검증3_FK_UUID검증
검증 항목 | 공식 | 결과 | 기대값 | PASS/FAIL
LinkID 고유 수 | SUMPRODUCT(1/COUNTIF(FC_Chain_Data!P2:P119,FC_Chain_Data!P2:P119)) |  | 118
FC_ID 고유 수 (1:N 허용) | SUMPRODUCT(1/COUNTIF(FC_Chain_Data!S2:S119,FC_Chain_Data!S2:S119)) |  | 117
FM_ID 고유 수 | SUMPRODUCT(1/COUNTIF(FC_Chain_Data!Q2:Q119,FC_Chain_Data!Q2:Q119)) |  | 26
FE_ID 고유 수 | SUMPRODUCT(1/COUNTIF(FC_Chain_Data!R2:R119,FC_Chain_Data!R2:R119)) |  | 20
LinkID 유효 (비어있지 않음) | COUNTA(FC_Chain_Data!P2:P119) |  | 118
FM_ID "PF-L2-" 접두사 | COUNTIF(FC_Chain_Data!Q2:Q119,"PF-L2-*") |  | 118
FE_ID "PF-L1-" 접두사 | COUNTIF(FC_Chain_Data!R2:R119,"PF-L1-*") |  | 118
FC_ID "PF-L3-" 접두사 | COUNTIF(FC_Chain_Data!S2:S119,"PF-L3-*") |  | 118
AP H 건수 | COUNTIF(FC_Chain_Data!O2:O119,"H") |  | 8
AP M 건수 | COUNTIF(FC_Chain_Data!O2:O119,"M") |  | 25
AP L 건수 | COUNTIF(FC_Chain_Data!O2:O119,"L") |  | 85
YP FE 건수 | COUNTIF(FC_Chain_Data!B2:B119,"YP") |  | 76
SP FE 건수 | COUNTIF(FC_Chain_Data!B2:B119,"SP") |  | 28
USER FE 건수 | COUNTIF(FC_Chain_Data!B2:B119,"USER") |  | 14
4M=MN 건수 | COUNTIF(FC_Chain_Data!H2:H119,"MN") |  | 21
4M=MC 건수 | COUNTIF(FC_Chain_Data!H2:H119,"MC") |  | 48
4M=IM 건수 | COUNTIF(FC_Chain_Data!H2:H119,"IM") |  | 25
4M=EN 건수 | COUNTIF(FC_Chain_Data!H2:H119,"EN") |  | 24
전체 판정

## 요약_대시보드
pfm26-m069 FC Chain 검증 대시보드
항목 | 값
fmeaId | pfm26-m069
생성일 | 2026-03-18
총 FC Chain 수 | 118
고유 FM 수 | 26
고유 FE 수 | 20
고유 FC 수 | 118
고유 공정 수 | 21
DC 커버리지 | 100%
PC 커버리지 | 100%
검증1 (필드완전성)
검증2 (공정별교차)
검증3 (FK/UUID)
AP 분포
H (High) | 8
M (Medium) | 25
L (Low) | 85
FE구분 분포
YP | 76
SP | 28
USER | 14
4M 분포
MN (Man) | 21
MC (Machine) | 48
IM (Material) | 25
EN (Environment) | 24