## AP개선
CIP_No | AP등급 | 대상 | 공정번호 | 공정명 | S | 고장형태(FM) | 고장원인(FC) | O | D | 예방조치 | 검출조치 | 담당자 | 상태 | 목표일 | 완료일 | 비고
CIP26-T01 | H | Quality | SC-001 | Solder Paste Printing | 8 | 솔더 브릿지 | 스텐실 개구부 오염 | 6 | 7 | 스텐실 세정 주기 4H→2H 단축 | SPI 3D 검사기 도입 | 김품질 | 진행중 | 2026-04-15 |  | 3월 시범 적용 후 효과 확인
CIP26-T02 | H | Yield | RC-002 | SMT Reflow | 9 | 볼 조인트 크랙 | 리플로우 프로파일 편차 | 5 | 8 | 프로파일 모니터링 실시간 알람 추가 | X-ray 전수검사 적용 | 박공정 | 대기 | 2026-05-01
CIP26-T03 | M | Field | WB-003 | Wire Bonding | 7 | 와이어 리프트오프 | 본딩 패드 산화 | 4 | 6 | 질소 분위기 본딩 적용 | Pull test 샘플링 강화 (n=5→n=10) | 이설비 | 완료 | 2026-03-01 | 2026-02-28 | Pull 강도 5gf→8gf 개선 확인
CIP26-T04 | M | Cost | MP-004 | Molding | 6 | 보이드(Void) 발생 | 수지 유동성 저하 | 3 | 5 | 수지 사전 가열 온도 관리 (80±5℃) | SAT(초음파) 검사 LOT당 3ea | 최자재 | 진행중 | 2026-04-30 |  | 신규 수지 벤더 평가 병행
CIP26-T05 | L | Safety | FT-005 | Final Test | 5 | 전기적 특성 불량 (Leakage) | 테스트 소켓 접촉 불량 | 2 | 4 | 소켓 PM 주기 10K→5K shots | 바운더리 스캔 테스트 추가 | 정테스트 | 대기 | 2026-06-01 |  | 테스트 커버리지 95%→99% 목표